## 別表(材料特記)
| 別表 | [22 empty] | (4)接着強さ（標準時）の試験方法 | [15 empty] | ﾛ) 適用タイルが「小口タイル・二丁掛けタイル」の場合 | [11 empty] | 使用扉の 質量に 対する性能 (ｼﾘﾝﾀﾞー 箱錠のみ) |  |  |  | 1) ラッチボルトの側圧強度試験(4kN)を行い、荷重を除いたとき、ハンドル操作及び | [14 empty] | 乾式保護材
[25 empty] | ｲ) 適用タイルが「モザイクタイル」の場合 | [15 empty] | (試験体の作製) | [15 empty] | ハンドル操作及びラッチングに支障がない。
[26 empty] | (試験体の作製) | [14 empty] | JIS A 5371「プレキャスト無筋コンクリート製品」に規定する普通平板N－300を下地板とし、表面 | [14 empty] | 2) レバーハンドルのねじり強度試験(3.5kN・cm)を行なった後、トルクを除いたとき、 | [15 empty] | 品質・性能
| 乾式保護材 | [24 empty] | JIS Ａ5371「プレキャスト無筋コンクリート製品」の附属書B（規定）のうち推奨仕様B-1に規定す | [14 empty] | をサンドペーパーを用いて軽く研磨した後、水湿しを行い直ちに(1)で調製した試料を厚さ7mmにな | [15 empty] | ハンドルが操作に支障がない。また、施錠時ハンドルが固定される錠は、施錠状態が | [15 empty] | 分類・規格 |  |  |  |  | 窯業系パネルⅠ類 （寒冷地仕様） |  |  |  | 窯業系パネルⅡ類 （一般的な仕様） | 金属複合板
[26 empty] | る普通平板N－300を下地板とし、表面をサンドペーパーを用いて軽く研磨した後、水湿しを行い直 | [14 empty] | るように塗付ける。直ちに JIS A 5209「セラミックタイル」に規定するタイルで押出またはプレス | [15 empty] | 維持され、かつ、施解錠操作に支障がない。
|  | 品質・性能 | [23 empty] | ちに(1)で調製した試料を厚さ5mmになるように塗付ける。直ちにJIS A 5209「セラミックタイル」 | [14 empty] | 成形による施ゆうの「小口タイル108mm×60mm×12mm」を4枚2列、計8枚を圧着する。 | [14 empty] | 3) 握り玉のねじり強度試験(3kN・cm)を行なった後、トルクを除いたとき、握り玉が正 | [16 empty] | 寸法の許容差 |  |  |  |  | 厚さ：+10％、-5％、幅：±1％
|  |  | 分類・規格 | [9 empty] | 窯業系パネルⅠ類 （寒冷地仕様） |  |  |  |  | 窯業系パネルⅡ類 （一般的な仕様） |  | 金属複合板 | [5 empty] | に規定するタイルで押出又はプレス成形による施ゆうの「50角ユニットタイル(外のり寸法約300mm | [14 empty] | その後、28日間、温度20±2℃、湿度80％以上の状態で湿空養生を行い、これを試験体とする。 | [15 empty] | 常に作動していること。また、施錠時握り玉が固定される錠は、施錠状態が維持さ | [15 empty] | 出荷時の含水率 |  |  |  |  | 出荷時において10％以下 |  |  |  |  | －
[26 empty] | ×300mm)」を圧着する。 | [14 empty] | (試験方法) | [15 empty] | れ、かつ、施解錠操作に支障がない。 | [15 empty] | 外観 |  |  |  |  | 割れ、貫通、き裂がない。欠け、ねじれ、そり、異物の混入、
|  |  | 寸法の許容差 | [9 empty] | 厚さ：+10％、-5％、幅：±1％ | [12 empty] | その後、28日間、温度20±2℃、湿度80％以上の状態で湿空養生を行い、これを試験体とする。 | [14 empty] | 「モザイクタイル」の場合と同様に行う。 | [14 empty] | 4) ハンドルの引張強度試験(2kN)を行い、荷重を除いたとき、ハンドルが正常に作動し | [21 empty] | 汚れ、はく離など使用上支障がない。
|  |  | 出荷時の含水率 | [9 empty] | 出荷時において10％以下 | [6 empty] | － | [5 empty] | (試験方法) | [12 empty] | (5) 接着強さ（温冷繰返し後）の試験方法 | [17 empty] | ていること。また、施錠時ハンドルが固定される錠は、施錠状態が維持され、かつ、 | [15 empty] | 曲げ強さ・曲げﾓｰﾒ |  |  |  | 標準時 | 550N・cm以上 |  |  |  | 450 N・cm以上 | 300N・cm以上
|  |  | 外観 | [9 empty] | 割れ、貫通、き裂がない。欠け、ねじれ、そり、異物の混入、 | [12 empty] | JIS A 6909「建築用仕上塗材」の7.10付着強さ試験に準じて行う。試験体をダイヤモンドカッター | [13 empty] | (試験体の作成) | [16 empty] | 施解錠操作に支障がない。 | [15 empty] | ﾝﾄ(ｽﾊﾟﾝ40cmにおけ |  |  |  | 凍結融解 | 400N・cm以上 |  |  |  | 320 N・cm以上 | 250N・cm以上
[13 empty] | 汚れ、はく離など使用上支障がない。 | [12 empty] | を用いて、タイル周辺に沿って下地板に達するまで切り込みを入れ、エポキシ樹脂接着剤で鋼製ア | [13 empty] | 「モザイクタイル」及び「小口タイル・二丁掛タイル」とも、各々(4)接着強さ(標準時)の試験方法の | [15 empty] | 5) ハンドルの垂直荷重強度試験(2kN)を行い、荷重を除いたとき、ハンドルが正常に作 | [16 empty] | る単位幅1cmあたり |  |  |  | 完了時 | （300） |  |  |  | （200） | （300）
|  |  | 曲げ強さ・曲げﾓｰﾒ | [6 empty] | 標準時 |  |  | 550N・cm以上 |  |  |  |  | 450 N・cm以上 |  | 300N・cm以上 | [5 empty] | タッチメントを接着し、引張試験機を用いて接着強さ試験を行う。なお、接着強さの測定箇所は、 | [13 empty] | 「試験体」と同様とする。 | [16 empty] | 動していること。また、施錠時ハンドルが固定される錠は、施錠状態が維持され、施 | [15 empty] | の曲げﾓｰﾒﾝﾄ） |  |  |  | (試験ｻｲｸﾙ数)
|  |  | ﾝﾄ(ｽﾊﾟﾝ40cmにおけ | [6 empty] | 凍結融解 |  |  | 400N・cm以上 |  |  |  |  | 320 N・cm以上 |  | 250N・cm以上 | [5 empty] | 試験体の中からまんべんなく5箇所を選び、抜き取る。また、試験後の部材破断位置の表示を下記の | [13 empty] | (温冷繰返し試験) | [16 empty] | 解錠操作に支障がない。 | [15 empty] | 吸水率（％） |  |  |  |  | 20以下 |  |  |  | 20以下 | 1以下
|  |  | る単位幅1cmあたり | [6 empty] | 完了時 |  |  | （300） |  |  |  |  | （200） |  | （300） | [5 empty] | 中から選び明記する。 | [13 empty] | 「モザイクタイル」及び「小口タイル・二丁掛タイル」とも、各々JIS A 6909「建築用仕上塗材」に規 | [11 empty] | 鍵 |  |  |  | 1) 鍵数は、1.5万以上とする。ただし、異なるキーウェイ形状であっても、共通のキー | [16 empty] | 吸水による長さ変化率(％) |  |  |  |  | 0.07以下 |  |  |  | 0.07以下 | 0.01以下
|  |  | の曲げﾓｰﾒﾝﾄ） | [6 empty] | (試験ｻｲｸﾙ数) | [16 empty] | T ：タイルの母材破断 | [12 empty] | 定する7.11温冷繰返し試験に準じて行う。 | [16 empty] | セクションが存在する場合は、有効かぎ（鍵）違い数とみなさないものとする。 | [15 empty] | 難燃性 |  |  |  |  | 不燃 |  |  |  | 不燃 | 表面材は不燃
|  |  | 吸水率（％） | [9 empty] | 20以下 |  |  |  |  | 20以下 |  | 1以下 | [6 empty] | TM：既調合モルタルとタイルの界面破断 | [12 empty] | 試験の手順は、試験体を20±2℃の水中に18時間浸せきした後、直ちに－20±2℃の 恒温器中で3時間冷 | [15 empty] | 2) 同一タンブラーの使用数は、60%以下とする。また、6 本タンブラーにおいては、 | [16 empty] | 耐凍結融解性能 |  |  |  |  | 300サイクル後、著し |  |  |  | 200サイクル後、著し | 300サイクル後、著し
|  |  | 吸水による長さ変化率(％) | [9 empty] | 0.07以下 |  |  |  |  | 0.07以下 |  | 0.01以下 | [6 empty] | M ：既調合モルタルの母材破断 | [12 empty] | 却し、次いで50±3℃の別の恒温器中で3時間加温し、この24時間を１サイクルとする操作を10回繰返し | [16 empty] | キーの同一刻みは、最大2連続までとしていること。 | [20 empty] | い割れ、剥離がなく、 |  |  |  | い割れ、剥離がなく、 | い割れ、剥離がなく、
|  |  | 難燃性 | [9 empty] | 不燃 |  |  |  |  | 不燃 |  | 表面材は不燃 | [6 empty] | MG：既調合モルタルと下地板の界面破断 | [12 empty] | た後、試験室に2時間静置し、ひび割れ及び膨れの有無を目視によって調べる。 | [11 empty] | 試験方法は、JIS A 1541-1(建築金物－錠－第１部：試験方法)による。 | [25 empty] | 外観上の異常がない |  |  |  | 外観上の異常がない | 外観上の異常がない
|  |  | 耐凍結融解性能 | [9 empty] | 300サイクル後、著し |  |  |  |  | 200サイクル後、著し |  | 300サイクル後、著し | [6 empty] | G ：下地板の母材破断 | [12 empty] | (温冷繰返し後の接着強さ試験方法) | [37 empty] | こと。 |  |  |  | こと。 | こと。
[13 empty] | い割れ、剥離がなく、 |  |  |  |  | い割れ、剥離がなく、 |  | い割れ、剥離がなく、 |  |  |  |  | ﾛ) 適用タイルが「小口タイル・二丁掛けタイル」の場合 | [14 empty] | 「モザイクタイル」及び「小口タイル・二丁掛タイル」 とも、各々温冷繰返し試験完了後の試験体を | [9 empty] | クローザー類 | [32 empty] | (明らかに吸水しない
[13 empty] | 外観上の異常がない |  |  |  |  | 外観上の異常がない |  | 外観上の異常がない | [5 empty] | (試験体の作製) | [13 empty] | 標準状態で2日間静置養生した後、標準時の接着強さ試験方法と同様に行う。 | [42 empty] | と認められるものは
[13 empty] | こと。 |  |  |  |  | こと。 |  | こと。 | [5 empty] | JIS A 5371「プレキャスト無筋コンクリート製品」に規定する普通平板N－300を下地板とし、表面 | [13 empty] | なお、温冷繰返し後の接着強さは、抜取った試験片5箇所ともすべて 0.40 N/mm2以上を確保しているこ | [10 empty] | 品質・性能 | [31 empty] | 耐凍結融解試験を省
[20 empty] | (明らかに吸水しない | [5 empty] | をサンドペーパーを用いて軽く研磨した後、水湿しを行い直ちに(1)で調製した試料を厚さ7mmにな | [13 empty] | と。 | [11 empty] | 性能試験項目 | [8 empty] | ① ドアクローザ |  |  | ② ヒンジクローザー |  |  |  |  | ③ フロアヒンジ | [13 empty] | 略できる。)
[20 empty] | と認められるものは | [5 empty] | るように塗付ける。直ちに JIS A 5209「セラミックタイル」に規定するタイルで押出またはプレス | [12 empty] | (6) 長さ変化率の試験方法 | [33 empty] | 耐衝撃性能 |  |  |  |  | 質量1,000gのなす形 |  |  |  | 質量500gのなす形お | 質量500gのなす形お
[20 empty] | 耐凍結融解試験を省 | [5 empty] | 成形による施ゆうの「小口タイル108mm×60mm×12mm」を4枚2列、計8枚を圧着する。 | [13 empty] | JIS Ａ6203「セメント混和用ポリマーディスパージョン及び再乳化形粉末樹脂」に規定する9.9長さ変 | [11 empty] | 初期値 |  |  | 閉じ力 及び 効率に よる区分 (注1) (注2) |  |  | Grade2 |  | 番手 | 閉じﾓｰﾒﾝﾄ | 効率 |  | 閉じﾓｰﾒﾝﾄ |  |  | 効率 |  | 閉じﾓｰﾒﾝﾄ | 効率 | [7 empty] | おもりを高さ1.0mか |  |  |  | もりを高さ1.0mから | もりを高さ1.0mから
[20 empty] | 略できる。) | [5 empty] | その後、28日間、温度20±2℃、湿度80％以上の状態で湿空養生を行い、これを試験体とする。 | [13 empty] | 化率に準ずる。 | [20 empty] | (N・m) | (%) |  | (N・m) |  |  | (%) |  | (N・m) | (%) | [7 empty] | ら試験体の弱点部に |  |  |  | 試験体の弱点部に落 | 試験体の弱点部に落
|  |  | 耐衝撃性能 | [9 empty] | 質量1,000gのなす形 |  |  |  |  | 質量500gのなす形お |  | 質量500gのなす形お | [5 empty] | (試験方法) | [12 empty] | (7) 曲げ強さの試験方法 | [20 empty] | 1 | 5以上 | 30以上 |  | 5以上 |  |  | 30以上 |  | 5以上 | 30以上 | [7 empty] | 落として、裏面に達 |  |  |  | として、裏面に達す | として、裏面に達す
[13 empty] | おもりを高さ1.0mか |  |  |  |  | もりを高さ1.0mから |  | もりを高さ1.0mから | [5 empty] | 「モザイクタイル」の場合と同様に行う。 | [13 empty] | JIS Ａ6916「建築用下地調整塗材」7.11 曲げ強さ試験に準ずる。 | [19 empty] | 2 | 10以上 | 30以上 |  | 10以上 |  |  | 30以上 |  | 10以上 | 30以上 | [7 empty] | する穴があかないこ |  |  |  | る穴があかないこと。 | る穴があかないこと。
[13 empty] | ら試験体の弱点部に |  |  |  |  | 試験体の弱点部に落 |  | 試験体の弱点部に落 |  |  |  | (5) 接着強さ（温冷繰返し後）の試験方法 | [15 empty] | 試験室の状態 ： 試験室は、温度20±2℃、湿度65±10％とする。 | [19 empty] | 3 | 15以上 | 35以上 |  | 15以上 |  |  | 35以上 |  | 15以上 | 35以上 | [7 empty] | と。 |  |  |  |  | 残留変形量が1/100
[13 empty] | 落として、裏面に達 |  |  |  |  | として、裏面に達す |  | として、裏面に達す |  |  |  |  | (試験体の作成) | [34 empty] | 4 | 25以上 | 40以上 |  | 25以上 |  |  | 40以上 |  | 25以上 | 40以上 | [12 empty] | 以下
[13 empty] | する穴があかないこ |  |  |  |  | る穴があかないこと。 |  | る穴があかないこと。 |  |  |  |  | 「モザイクタイル」及び「小口タイル・二丁掛タイル」とも、各々(4)接着強さ(標準時)の試験方法の | [11 empty] | 既製調合目地材 | [22 empty] | 5 | 35以上 | 45以上 |  | 35以上 |  |  | 45以上 |  | 35以上 | 45以上 |  |  | 剛性(E×I)ｽﾊﾟﾝ40cm幅30cmの中 |  |  |  |  | － |  |  |  | － | 80,000N・cm2以上
[13 empty] | と。 | [6 empty] | 残留変形量が1/100 |  |  |  |  | 「試験体」と同様とする。 | [34 empty] | 6 | 45以上 | 45以上 |  | 45以上 |  |  | 45以上 |  | 45以上 | 45以上 |  |  | 央曲げ時に荷重720Nの時、たわ
[20 empty] | 以下 |  |  |  |  | (温冷繰返し試験) | [12 empty] | 品質・性能 | [16 empty] | 閉じ速度 | [5 empty] | 常温(5～35℃)無風状態において、開扉(70°)から全閉 | [11 empty] | み4mm以下となる剛性
|  |  | 剛性(E×I)ｽﾊﾟﾝ40cm幅30cmの中 | [9 empty] | － |  |  |  |  | － |  | 80,000N・cm2以上 |  |  |  |  | 「モザイクタイル」及び「小口タイル・二丁掛タイル」とも、各々JIS A 6909「建築用仕上塗材」に規 | [13 empty] | 項目 | [5 empty] | 品質・性能 | [15 empty] | (0°)までの時間を5～8秒に調整できること。
|  |  | 央曲げ時に荷重720Nの時、たわ | [21 empty] | 定する7.11温冷繰返し試験に準じて行う。 | [13 empty] | 保水率 | [5 empty] | 30.0％以上 | [9 empty] | 温度依存性 | [5 empty] | 緩衝油の流動点は、JIS K 2269「原油及び石油製品の流動 | [10 empty] | 試験方法
|  |  | み4mm以下となる剛性 | [21 empty] | 試験の手順は、試験体を20±2℃の水中に18時間浸せきした後、直ちに－20±2℃の 恒温器中で3時間冷 | [13 empty] | 長さ変化率 | [5 empty] | 0.2％以下(収縮) | [15 empty] | 点並びに石油製品曇り点試験方法」により測定し、-15℃ | [11 empty] | (1)寸法の試験方法
[25 empty] | 却し、次いで50±3℃の別の恒温器中で3時間加温し、この24時間を１サイクルとする操作を10回繰返し | [13 empty] | 吸水量 | [5 empty] | 50g以下 | [15 empty] | 以下であること。 | [12 empty] | (厚さ)
|  | 試験方法 | [22 empty] | た後、試験室に2時間静置し、ひび割れ及び膨れの有無を目視によって調べる。 | [13 empty] | 単位容積質量 | [5 empty] | 1.80kg/L以上 | [9 empty] | ストップ力 |  |  | ストップ入力 |  |  | 60 N･m以下 |  |  | 100 N･m以下 |  |  |  |  | 100 N･m以下 |  |  |  |  | 供試体の周辺から20mm以上内側の四隅を0.05mmまで測定できる測定器で測り、4点の平均値を求めてパ
|  |  | (1)寸法の試験方法 | [21 empty] | (温冷繰返し後の接着強さ試験方法) | [35 empty] | ただし、ｺﾝｼｰﾙﾄﾞ | [12 empty] | ネルの厚さとする。
|  |  |  | (厚さ) | [20 empty] | 「モザイクタイル」及び「小口タイル・二丁掛タイル」 とも、各々温冷繰返し試験完了後の試験体を | [12 empty] | 試験方法 | [22 empty] | 型は200N･m以下 | [12 empty] | (幅)
|  |  |  | 供試体の周辺から20mm以上内側の四隅を0.05mmまで測定できる測定器で測り、4点の平均値を求めてパ | [20 empty] | 標準状態で2日間静置養生した後、標準時の接着強さ試験方法と同様に行う。 | [13 empty] | (1) 試験の条件 | [18 empty] | ストップ解除力 |  |  | 8 N･m以上 |  |  | 3 N･m以上 |  |  |  |  | 10 N･m以上 |  |  |  |  | 供試体を平らな台に置き、供試体のほぼ中央１箇所の幅寸法を、JIS B 7512「鋼製巻尺」に規定する目
|  |  |  | ネルの厚さとする。 | [20 empty] | なお、温冷繰返し後の接着強さは、抜取った試験片5箇所ともすべて 0.40 N/mm2以上を確保しているこ | [14 empty] | 試験室は、温度20±2℃、湿度65±5％ RHの標準状態とする。また、試験に使用する材料、器具などを、 | [33 empty] | 量が1mmの1級コンベックスルール又は、JIS B 7516「金属性直尺」に規定する目量が1mmの1級直尺を用
|  |  |  | (幅) | [20 empty] | と。 | [14 empty] | 予め24時間以上標準状態に置いた後使用する。 | [14 empty] | ﾊﾞｯｸﾁｪｯｸ性能 (秒) (ﾊﾞｯｸﾁｪｯｸ機能を有する 機種のみ適用) | [5 empty] | ドア開扉方向に |  |  | － |  |  |  |  | － |  |  |  |  | いて測定する。
|  |  |  | 供試体を平らな台に置き、供試体のほぼ中央１箇所の幅寸法を、JIS B 7512「鋼製巻尺」に規定する目 | [19 empty] | (6) 長さ変化率の試験方法 | [14 empty] | (2) 試料の調整 | [21 empty] | 荷重60N/㎡ を開 | [11 empty] | (2)曲げ強度試験は、JIS A 1408「建築用ボード類の曲げ及び衝撃試験方法」による。試験体は３号試験体と
|  |  |  | 量が1mmの1級コンベックスルール又は、JIS B 7516「金属性直尺」に規定する目量が1mmの1級直尺を用 | [20 empty] | JIS Ａ6203「セメント混和用ポリマーディスパージョン及び再乳化形粉末樹脂」に規定する9.9長さ変 | [14 empty] | 正味質量と標準練り上がり量より、1.0～1.2Lの試料を練り上げるのに要する材料に相当する量を計算 | [20 empty] | 扉50°から負荷す | [12 empty] | する。幅及び厚さは製品寸法とし、支持スパン長さは400mmとする。試験方法は試験体の表面からスパン
|  |  |  | いて測定する。 | [20 empty] | 化率に準ずる。 | [14 empty] | して用意し、さらに標準加水量より用意した材料に相当する量の練り混ぜ水を計算して用意する。 | [20 empty] | る。ﾊﾞｯｸﾁｪｯｸ開始 | [12 empty] | 中央全幅に集中荷重を載荷し、試験体が破壊した時の最大荷重を測定す破壊時の中央部のたわみ量につ
|  |  | (2)曲げ強度試験は、JIS A 1408「建築用ボード類の曲げ及び衝撃試験方法」による。試験体は３号試験体と | [20 empty] | (7) 曲げ強さの試験方法 | [15 empty] | 練り混ぜは、JIS R 5201「セメントの物理試験方法」11.2に規定する練り混ぜ機を使用し、練りばちに | [20 empty] | 角度(70～85°)か | [12 empty] | いて、変位計を用いて測定する。
|  |  |  | する。幅及び厚さは製品寸法とし、支持スパン長さは400mmとする。試験方法は試験体の表面からスパン | [20 empty] | JIS Ａ6916「建築用下地調整塗材」7.11 曲げ強さ試験に準ずる。 | [14 empty] | 用意した水を入れ、攪拌しながら30秒間に材料を投入し3分間練り混ぜて試料とする。 | [20 empty] | ら更に20°まで開 | [12 empty] | 測定項目については、凍結融前、同試験100、200、300サイクル完了後の合計4項目にわたって測定する。
|  |  |  | 中央全幅に集中荷重を載荷し、試験体が破壊した時の最大荷重を測定す破壊時の中央部のたわみ量につ | [20 empty] | 試験室の状態 ： 試験室は、温度20±2℃、湿度65±10％とする。 | [13 empty] | (3) 保水性（ろ紙法） | [21 empty] | く間の時間は0.8 | [12 empty] | （窯業系パネルⅡ類は200サイクルまでとする。）なお、荷重を加える時の平均速度は、1～3分間で予
|  |  |  | いて、変位計を用いて測定する。 | [35 empty] | JIS R 3202「フロート板ガラス及び磨き板ガラス」に規定する磨き板ガラス(縦200mm、横200mm、厚さ | [20 empty] | 秒以上としている | [12 empty] | 想最大荷重に達する程度とする。
|  |  |  | 測定項目については、凍結融前、同試験100、200、300サイクル完了後の合計4項目にわたって測定する。 | [17 empty] | 既製調合目地材 | [17 empty] | 5mm)の上にJIS P 3801「ろ紙(化学分析用)」に規定する5 A ろ紙(直径18.5cm)をのせ、その中央部に真 | [20 empty] | こと。 | [11 empty] | (3)吸水率試験は、JIS A 5430「繊維強化セメント板」に準じて行う。
|  |  |  | （窯業系パネルⅡ類は200サイクルまでとする。）なお、荷重を加える時の平均速度は、1～3分間で予 | [35 empty] | 鍮製リング型わく（内径50mm、高さ10mm、厚さ3mm）を設置し、２）で練り混ぜた試料を金べらで平滑 | [14 empty] | ﾃﾞｨﾚｰﾄﾞｱｸｼｮﾝ性能 (秒) ﾃﾞｨﾚｰﾄﾞｱｸｼｮﾝ解除角度 (60～70°) (ﾃﾞｨﾚｰﾄﾞｱｸｼｮﾝ機能を有する 機種のみ適用) | [5 empty] | 開扉90°の位置か |  |  | － |  |  |  |  | － |  |  |  | (4)難燃性試験は、JIS A 1321「建築物の内装材料及び工法の難燃性試験方法」に準じて行う。
|  |  |  | 想最大荷重に達する程度とする。 | [18 empty] | 品質・性能 | [16 empty] | に詰め込む。その後、直ちにリング型わく上部にガラス板を当て上下を逆さにし、ろ紙部分が上部にな | [20 empty] | らﾃﾞｨﾚｰﾄﾞｱｸｼｮﾝ解 | [11 empty] | (5)吸水による長さ変化率試験は、試験体(幅40 mm×長さ160 mm×素材厚さ)を乾燥機に入れ、その温度を60
|  |  | (3)吸水率試験は、JIS A 5430「繊維強化セメント板」に準じて行う。 | [20 empty] | 項目 |  |  |  |  | 品質・性能 | [10 empty] | るようにして静置する。10分後にろ紙へにじみ出した水分の広がりが最大と認められた方向とこれに直 | [20 empty] | 除角度までの時間 | [12 empty] | ±3℃に保ち24時間経過した後、取り出してJIS K 8123「塩化カルシウム（試薬）」に規定する塩化カル
|  |  | (4)難燃性試験は、JIS A 1321「建築物の内装材料及び工法の難燃性試験方法」に準じて行う。 | [20 empty] | 保水率 |  |  |  |  | 30.0％以上 | [10 empty] | 角な方向の長さをノギスを用いて１㎜まで測定する。 | [20 empty] | が10秒以上確保で | [12 empty] | シウム又はJIS K 1464「工業用乾燥剤」に規定する品質に適合するシリカゲルで調湿したデシケータに入
|  |  | (5)吸水による長さ変化率試験は、試験体(幅40 mm×長さ160 mm×素材厚さ)を乾燥機に入れ、その温度を60 | [20 empty] | 長さ変化率 |  |  |  |  | 0.2％以下(収縮) | [10 empty] | 試験は3回実施し、その 平均値を用いて次式により保水率を求める。 | [20 empty] | き、また、その時 | [12 empty] | れ、常温まで冷却する。次に、試験片の標線間隔が140 mmになるように標線を刻む。
|  |  |  | ±3℃に保ち24時間経過した後、取り出してJIS K 8123「塩化カルシウム（試薬）」に規定する塩化カル | [19 empty] | 吸水量 |  |  |  |  | 50g以下 | [11 empty] | 保水率(%) ＝ 50/平均値×100 | [5 empty] | (注) 50：リング型わくの内径(mm) | [13 empty] | 間の調整が可能で | [12 empty] | その後、1/150mm以上の精度をもつコンパレータを用いて標線間の長さを測定し、それを基準(L1)とす
|  |  |  | シウム又はJIS K 1464「工業用乾燥剤」に規定する品質に適合するシリカゲルで調湿したデシケータに入 | [19 empty] | 単位容積質量 |  |  |  |  | 1.80kg/L以上 | [9 empty] | (4) 単位容積質量 | [21 empty] | あること。 | [12 empty] | る。次に試験片の長さ方向を水平にこば立てし、その上端が水平下約30mmとなるように保持して、常温
|  |  |  | れ、常温まで冷却する。次に、試験片の標線間隔が140 mmになるように標線を刻む。 | [35 empty] | (2)で練り混ぜた試料を、JIS A 1171「ポリマーセメントモルタルの試験方法」の6.4に規定する方法で | [14 empty] | 戸の閉鎖位置(中心吊り込み 両自由のみに適用) | [5 empty] | － |  |  | － |  |  |  |  | ±3mm以内 |  |  |  |  | の水中に浸せきする。
|  |  |  | その後、1/150mm以上の精度をもつコンパレータを用いて標線間の長さを測定し、それを基準(L1)とす | [18 empty] | 試験方法 | [16 empty] | 求める。 | [33 empty] | 24時間経過した後、試験片を水中から取り出して湿布で表面に付着した水を拭き取り､再び標線間の長
|  |  |  | る。次に試験片の長さ方向を水平にこば立てし、その上端が水平下約30mmとなるように保持して、常温 | [19 empty] | (1) 試験の条件 | [14 empty] | (5) 長さ変化率 | [12 empty] | 耐久性 |  |  | 繰返し開閉後の 閉じﾓｰﾒﾝﾄ (N･m) |  |  |  | Grade2 |  | 耐久試験後も上記 |  |  | 耐久試験後も上記 |  |  |  |  | 耐久試験後も上記 |  |  |  |  | さ(L2)を測る。
|  |  |  | の水中に浸せきする。 | [20 empty] | 試験室は、温度20±2℃、湿度65±5％ RHの標準状態とする。また、試験に使用する材料、器具などを、 | [14 empty] | (2)で調整した試料を用いてJIS A 1171の 7.8 長さ変化率試験に従って行う。 | [20 empty] | 初期値を満足して |  |  | 初期値を満足して |  |  |  |  | 初期値を満足して |  |  |  |  | 吸水による長さ変化率((ΔL)は、次式によって求める。
|  |  |  | 24時間経過した後、試験片を水中から取り出して湿布で表面に付着した水を拭き取り､再び標線間の長 | [20 empty] | 予め24時間以上標準状態に置いた後使用する。 | [13 empty] | (6) 吸水量 | [21 empty] | いること。 |  |  | いること。 |  |  |  |  | いること。 |  |  |  |  | (ΔL)= (L2 - L1)/ L1 ×100 | [6 empty] | ΔL :給水による長さ変化率(%)
|  |  |  | さ(L2)を測る。 | [19 empty] | (2) 試料の調整 | [15 empty] | (2)で調整した試料を用いてJIS A 1404「建築用セメント防水剤の試験方法」7.5に規定する方法で24時 | [14 empty] | 繰返し 開閉後の効率 (%) |  |  |  | Grade2 |  | 耐久試験後も上記 |  |  | 耐久試験後も上記 |  |  |  |  | 耐久試験後も上記 | [5 empty] | L1：乾燥時の標線間の長さ（mm） | [5 empty] | L2 ：吸水時の標線間の長さ（mm）
|  |  |  | 吸水による長さ変化率((ΔL)は、次式によって求める。 | [20 empty] | 正味質量と標準練り上がり量より、1.0～1.2Lの試料を練り上げるのに要する材料に相当する量を計算 | [14 empty] | 間の吸水量を求める。試験体数は3個とし、その平均値で示す。 | [20 empty] | 初期値を満足して |  |  | 初期値を満足して |  |  |  |  | 初期値を満足して |  |  |  | (6)耐凍結融解性能試験は、JIS A 5422「窯業系サイディング」の気中凍結水中融解法によって行う｡
|  |  |  | (ΔL)= (L2 - L1)/ L1 ×100 | [12 empty] | ΔL :給水による長さ変化率(%) | [7 empty] | して用意し、さらに標準加水量より用意した材料に相当する量の練り混ぜ水を計算して用意する。 | [35 empty] | いること。 |  |  | いること。 |  |  |  |  | いること。 |  |  |  |  | 100、200、300各サイクル完了時の曲げ強度測定及び外観の状態を観察する。(窯業系パネルⅡ類は200
[5 empty] | L1：乾燥時の標線間の長さ（mm） | [11 empty] | L2 ：吸水時の標線間の長さ（mm） | [7 empty] | 練り混ぜは、JIS R 5201「セメントの物理試験方法」11.2に規定する練り混ぜ機を使用し、練りばちに | [11 empty] | 錠前類 | [17 empty] | 繰返し開閉後の閉じ速度(秒) | [5 empty] | 耐久試験後も上記初期値を満足していること。 | [12 empty] | サイクルまでとする。)凍結融解操作の試験条件は、試験片の切断小口面をあらかじめシールし、5～35
|  |  | (6)耐凍結融解性能試験は、JIS A 5422「窯業系サイディング」の気中凍結水中融解法によって行う｡ | [21 empty] | 用意した水を入れ、攪拌しながら30秒間に材料を投入し3分間練り混ぜて試料とする。 | [29 empty] | 繰返し開閉後の ﾊﾞｯｸﾁｪｯｸ性能 (秒) | [5 empty] | 耐久試験後も上記 |  |  | － |  |  |  |  | － |  |  |  |  | ℃清水中に24時間浸せきさせた後、凍結融解試験装置の槽内に設置し、－20±3℃の気中で2時間の凍結、
|  |  |  | 100、200、300各サイクル完了時の曲げ強度測定及び外観の状態を観察する。(窯業系パネルⅡ類は200 | [19 empty] | (3) 保水性（ろ紙法） | [13 empty] | 【シリンダー箱錠及びシリンダー本締り錠】 | [22 empty] | 初期値を満足して | [12 empty] | 20±3℃の水中で約1時間の融解を行う約3時間を1サイクルとする。
|  |  |  | サイクルまでとする。)凍結融解操作の試験条件は、試験片の切断小口面をあらかじめシールし、5～35 | [20 empty] | JIS R 3202「フロート板ガラス及び磨き板ガラス」に規定する磨き板ガラス(縦200mm、横200mm、厚さ | [12 empty] | 品質・性能 | [22 empty] | いること。 | [11 empty] | (7)耐衝撃性能試験は、JIS A 1408「建築用ボード類の曲げ及び衝撃試験方法」の衝撃性試験に準じて行う。
|  |  |  | ℃清水中に24時間浸せきさせた後、凍結融解試験装置の槽内に設置し、－20±3℃の気中で2時間の凍結、 | [20 empty] | 5mm)の上にJIS P 3801「ろ紙(化学分析用)」に規定する5 A ろ紙(直径18.5cm)をのせ、その中央部に真 | [13 empty] | デッドボルトの出寸法は17mm以上とする。 | [15 empty] | 繰返し開閉後の ﾃﾞｨﾚｰﾄﾞｱｸｼｮﾝ性能 (秒) | [5 empty] | 耐久試験後も上記 |  |  | － |  |  |  |  | － |  |  |  |  | 試験体の支持装置は、記号S2対辺単純支持方法による。
|  |  |  | 20±3℃の水中で約1時間の融解を行う約3時間を1サイクルとする。 | [20 empty] | 鍮製リング型わく（内径50mm、高さ10mm、厚さ3mm）を設置し、２）で練り混ぜた試料を金べらで平滑 | [13 empty] | 鍵付きのものはマスターキー、グランドマスターキー、コンストラクションキーなどのキーシステムが構 | [21 empty] | 初期値を満足して | [12 empty] | 試験体の大きさは、4号（長さ400 mm，幅300 mm）とする。おもりは、鋼製のなす形おもりとし、記号
|  |  | (7)耐衝撃性能試験は、JIS A 1408「建築用ボード類の曲げ及び衝撃試験方法」の衝撃性試験に準じて行う。 | [21 empty] | に詰め込む。その後、直ちにリング型わく上部にガラス板を当て上下を逆さにし、ろ紙部分が上部にな | [13 empty] | 築できるものとする。 | [21 empty] | いること。 | [12 empty] | (W1－1000)、質量1,000gとする。試験体を支持装置で支持して、堅固な床に水平に置き、おもりを試験
|  |  |  | 試験体の支持装置は、記号S2対辺単純支持方法による。 | [20 empty] | るようにして静置する。10分後にろ紙へにじみ出した水分の広がりが最大と認められた方向とこれに直 | [13 empty] | 使用頻度に よる性能 |  |  | 1) (シリンダ箱錠のみ)ラッチボルトの開閉繰り返し試験(40万回)を行った後、ハンドル | [12 empty] | 繰返し開閉後の戸閉鎖位置 (mm) | [5 empty] | － |  |  | － |  |  |  |  | 耐久試験後 |  |  |  |  | 体のほぼ中央の鉛直上1.0mから試験体の弱点部に自然落下させ、裏面に達する穴の「有・無」を確認す
|  |  |  | 試験体の大きさは、4号（長さ400 mm，幅300 mm）とする。おもりは、鋼製のなす形おもりとし、記号 | [20 empty] | 角な方向の長さをノギスを用いて１㎜まで測定する。 | [17 empty] | での開閉操作力及びラッチング力が試験前の2倍未満であり、動作に支障がない。 | [25 empty] | ±6mm以内 |  |  |  |  | る。金属複合板の残留変形量は、最大くぼみ深さを測定する。
|  |  |  | (W1－1000)、質量1,000gとする。試験体を支持装置で支持して、堅固な床に水平に置き、おもりを試験 | [20 empty] | 試験は3回実施し、その 平均値を用いて次式により保水率を求める。 | [16 empty] | 2) キーによるデッドボルトの施解錠繰り返し試験(10万回)を行った後、 試験前の回転 | [9 empty] | 耐久性の試験回数 (繰返し開閉回数) | [6 empty] | Grade2 |  | 20万回 |  |  | 10万回 |  |  |  |  | 30万回
|  |  |  | 体のほぼ中央の鉛直上1.0mから試験体の弱点部に自然落下させ、裏面に達する穴の「有・無」を確認す | [21 empty] | 保水率(%) ＝ 50/平均値×100 |  |  |  | (注) 50：リング型わくの内径(mm) | [12 empty] | トルクの2倍未満であり、施解錠操作に支障がない。(シリンダー本締り錠のみ)シ | [27 empty] | 既調合モルタル
|  |  |  | る。金属複合板の残留変形量は、最大くぼみ深さを測定する。 | [19 empty] | (4) 単位容積質量 | [18 empty] | リンダー単体の施解錠繰り返しの評価は、シリンダーだけの回転トルクが10N･cm以下 | [9 empty] | 注１.ﾊﾟﾗﾚﾙ取付けは、右記の閉じﾓｰﾒﾝﾄの70％程度までとする。
[25 empty] | (2)で練り混ぜた試料を、JIS A 1171「ポリマーセメントモルタルの試験方法」の6.4に規定する方法で | [17 empty] | とする。 | [9 empty] | 注２.ｺﾝｼｰﾙﾄﾞ型は右記の閉じﾓｰﾒﾝﾄの50％程度までとする。 | [18 empty] | 品質・性能
| 既調合モルタル | [23 empty] | 求める。 | [16 empty] | 3) キーによる施錠機構の施解錠繰り返し試験(10万回)を行なった後、 試験前の回転ト | [10 empty] | Grade1を選定する場合は、図示による。 | [19 empty] | 項目 | [6 empty] | 品質・性能
[24 empty] | (5) 長さ変化率 | [18 empty] | ルクの2倍未満であり、施解錠操作に支障がなく、かつ、確実に施錠状態を維持でき | [29 empty] | 保水率 | [6 empty] | 70.0％以上
|  | 品質・性能 | [22 empty] | (2)で調整した試料を用いてJIS A 1171の 7.8 長さ変化率試験に従って行う。 | [17 empty] | る。 | [7 empty] | 試験方法 | [21 empty] | 単位容積質量 | [6 empty] | 1.80kg/L以上
|  |  | 項目 | [11 empty] | 品質・性能 | [8 empty] | (6) 吸水量 | [17 empty] | 4) キーの抜き差し繰り返し試験(10万回)を行なった後、キーの抜き差しに要する力(N) | [9 empty] | (1)性能試験は、JIS A 1510-3（建築用ドア金物の試験方法－第３部：フロアヒンジ、ドアクロー ザ及び | [20 empty] | 接着強さ |  |  | 標準時 |  |  |  | 0.60N/mm2以上
|  |  | 保水率 | [11 empty] | 70.0％以上 | [9 empty] | (2)で調整した試料を用いてJIS A 1404「建築用セメント防水剤の試験方法」7.5に規定する方法で24時 | [17 empty] | は10N以下である。また、未使用の合鍵でシリンダーが回転でき、かつ、1箇所1段差 | [9 empty] | ヒンジクローザ）に規定する試験方法による。 | [22 empty] | 温冷繰り返し後 |  |  |  | 0.40N/mm2以上
|  |  | 単位容積質量 | [11 empty] | 1.80kg/L以上 | [9 empty] | 間の吸水量を求める。試験体数は3個とし、その平均値で示す。 | [17 empty] | 浅い刻みをもつ異なるキーでは、シリンダーが回転しないこと。 | [8 empty] | (2)試験ドアの質量は、1番手は25㎏、2番手は40㎏、3番手は60㎏、4番手は80㎏、5番手は100㎏、6番手は | [20 empty] | 長さ変化率 | [6 empty] | 0.20％以下
|  |  | 接着強さ | [5 empty] | 標準時 | [5 empty] | 0.60N/mm2以上 | [8 empty] | (4)接着強さ（標準時）の試験方法 | [18 empty] | (キーに加えるトルクは、150N･cmとする) | [9 empty] | 120㎏とする。 | [19 empty] | 曲げ強さ | [6 empty] | 4.00N/mm2以上
[9 empty] | 温冷繰り返し後 | [5 empty] | 0.40N/mm2以上 | [9 empty] | ｲ) 適用タイルが「モザイクタイル」の場合 | [13 empty] | 外力に 対する性能 |  |  | 1) デッドボルトの押込み強度試験(10kN以上)を行なった後、荷重を除いたときのデッド
|  |  | 長さ変化率 | [11 empty] | 0.20％以下 | [10 empty] | (試験体の作製) | [16 empty] | ボルトの出寸法は8 ㎜以上である。 | [28 empty] | 試験方法
|  |  | 曲げ強さ | [11 empty] | 4.00N/mm2以上 | [10 empty] | JIS Ａ5371「プレキャスト無筋コンクリート製品」の附属書B（規定）のうち推奨仕様B-1に規定す | [15 empty] | 2) デッドボルトの側圧強度試験(10kN)の荷重を加えたとき、加圧板がデッドボルトを通 | [7 empty] | 防水材 | [22 empty] | (1)試料の調製
[26 empty] | る普通平板N－300を下地板とし、表面をサンドペーパーを用いて軽く研磨した後、水湿しを行い直 | [16 empty] | 過しない。 | [30 empty] | 製造業者の定める、正味質量と標準練り上がり量より換算して、所定量の試料を練り上げるのに要する
|  | 試験方法 | [23 empty] | ちに(1)で調製した試料を厚さ5mmになるように塗付ける。直ちにJIS A 5209「セラミックタイル」 | [15 empty] | 3) デッドボルトの押込み強度(衝撃荷重)試験(58.8J)の衝撃荷重を加えたとき、解錠状 | [8 empty] | 品質・性能 | [22 empty] | 材料と練り混ぜ水を計算して用意する。
|  |  | (1)試料の調製 | [22 empty] | に規定するタイルで押出又はプレス成形による施ゆうの「50角ユニットタイル(外のり寸法約300mm | [16 empty] | 態(デッドボルトの突出量が8mm未満)にならない。 | [8 empty] | 項目 | [6 empty] | 品質・性能 | [14 empty] | 練り混ぜは、JIS R 5201「セメントの物理試験方法」の10.2に規定する練り混ぜ機を使用し、練りばち
|  |  |  | 製造業者の定める、正味質量と標準練り上がり量より換算して、所定量の試料を練り上げるのに要する | [21 empty] | ×300mm)」を圧着する。 | [15 empty] | 4) デッドボルトの側圧強度（衝撃荷重）試験(58.8J)の衝撃荷重を加えたとき、解錠状 | [9 empty] | 防水剤の種別 | [6 empty] | 建築用のモルタルに用いるセメント防水剤 | [14 empty] | に用意した水を入れ、攪拌しながら30秒間に材料を投入し、3分間練り混ぜて試料とする。
|  |  |  | 材料と練り混ぜ水を計算して用意する。 | [21 empty] | その後、28日間、温度20±2℃、湿度80％以上の状態で湿空養生を行い、これを試験体とする。 | [16 empty] | 態(加圧板がデッドボルトを通過した状態)にならない。 | [8 empty] | 混合割合 | [6 empty] | セメント重量の5％以下 | [13 empty] | (2)保水率の試験方法
|  |  |  | 練り混ぜは、JIS R 5201「セメントの物理試験方法」の10.2に規定する練り混ぜ機を使用し、練りばち | [21 empty] | (試験方法) | [15 empty] | 5) (シリンダー本締り錠はグレード3以上の彫込錠の場合)ストライクプレートの厚さ | [9 empty] | 凝結及び安定性 | [6 empty] | 凝結時間 始発：1時間以上 終結：10時間以内 | [14 empty] | JIS R 3202「フロート板ガラス及び磨き板ガラス」に規定するみがき板ガラス(縦150mm、横150mm、厚
|  |  |  | に用意した水を入れ、攪拌しながら30秒間に材料を投入し、3分間練り混ぜて試料とする。 | [21 empty] | JIS A 6909「建築用仕上塗材」の7.10付着強さ試験に準じて行う。試験体をダイヤモンドカッター | [16 empty] | 1.5mm以上のステンレス鋼製とし、トロヨケは厚さ1.6mm以上の鋼製の一体絞りとする。 | [15 empty] | 安定性 収縮性、膨張性のひび割れ及びそりが無いこと。 | [14 empty] | さ5mm)の上にJIS P 3801「ろ紙(化学分析用)」に規定する5 Aろ紙(直径11cm)をのせ、その中央部に真
|  |  | (2)保水率の試験方法 | [22 empty] | を用いて、タイル周辺に沿って下地板に達するまで切り込みを入れ、エポキシ樹脂接着剤で鋼製ア | [16 empty] | 又はストライクの強度と同等以上の強度を持つものする。 | [8 empty] | 曲げ及び圧縮強度比 | [6 empty] | 防水剤を混入したもの、しないものの比： | [14 empty] | ちゅう製リング型わく(内径50mm、高さ10mm、厚さ３mm)を設置し、(1)で調製した試料を金べら分が上
|  |  |  | JIS R 3202「フロート板ガラス及び磨き板ガラス」に規定するみがき板ガラス(縦150mm、横150mm、厚 | [21 empty] | タッチメントを接着し、引張試験機を用いて接着強さ試験を行う。なお、接着強さの測定箇所は、 | [32 empty] | 曲げ強度費及び圧縮強度比 70%以上 | [14 empty] | で平滑に詰込む。その後、直ちにリング型わく上部にガラス板を当てて上下を逆さまにし、ろ紙部部に
|  |  |  | さ5mm)の上にJIS P 3801「ろ紙(化学分析用)」に規定する5 Aろ紙(直径11cm)をのせ、その中央部に真 | [21 empty] | 試験体の中からまんべんなく5箇所を選び、抜き取る。また、試験後の部材破断位置の表示を下記の | [25 empty] | 吸水比 | [6 empty] | 防水剤を混入したもの、しないものの比： | [14 empty] | なるようにして静置する。 60分後にろ紙へにじみ出した水分の広がりが最大と認められた方向とこれ
|  |  |  | ちゅう製リング型わく(内径50mm、高さ10mm、厚さ３mm)を設置し、(1)で調製した試料を金べら分が上 | [21 empty] | 中から選び明記する。 | [32 empty] | 吸水比 95%以下 | [14 empty] | に直角な方向の長さをノギスを用いて、１mmの単位まで測定する。試験は３回実施し、その平均値を用
|  |  |  | で平滑に詰込む。その後、直ちにリング型わく上部にガラス板を当てて上下を逆さまにし、ろ紙部部に | [22 empty] | T ：タイルの母材破断 | [24 empty] | 透水比 | [6 empty] | 防水剤を混入したもの、しないものの比： | [14 empty] | いて次式により保水率を求める。
|  |  |  | なるようにして静置する。 60分後にろ紙へにじみ出した水分の広がりが最大と認められた方向とこれ | [22 empty] | TM：既調合モルタルとタイルの界面破断 | [31 empty] | 吸水比 80%以下 | [15 empty] | 保水率＝50/平均値×100 |  |  |  | (注) 50：リング型わくの内径(mm)
|  |  |  | に直角な方向の長さをノギスを用いて、１mmの単位まで測定する。試験は３回実施し、その平均値を用 | [22 empty] | M ：既調合モルタルの母材破断 | [45 empty] | (3)単位容積質量の試験方法
|  |  |  | いて次式により保水率を求める。 | [22 empty] | MG：既調合モルタルと下地板の界面破断 | [23 empty] | 試験方法 | [22 empty] | JIS A 1171「ポリマーセメントモルタルの試験方法」に準ずる。
[5 empty] | 保水率＝50/平均値×100 | [8 empty] | (注) 50：リング型わくの内径(mm) | [12 empty] | G ：下地板の母材破断 | [24 empty] | JIS A 1404「建築用セメント防水剤の試験方法」による。
|  |  | (3)単位容積質量の試験方法 | [48 empty] | ただし、透水試験における水圧は、3.0×105Paとし1時間行う。
JIS A 1171「ポリマーセメントモルタルの試験方法」に準ずる。
静岡県 部 課 | [15 empty] | ○○設計一級建築士事務所 |  |  |  |  | 管理建築士 ○○○○ 一級建築士登録 第000000号 | [9 empty] | 検図 |  | 作図 | 日付 |  | 建設工事名 | [12 empty] | 別表(R05.1) | [18 empty] | 図番
[34 empty] | Ｒ〇/○/○ |  | 令和○年度［第○-0000-01号］ ○○○○○○○○○○○○○○○○○○新築工事 | [26 empty] | 1 |  | / | 3 |  | A-○
| 現場発泡断熱材 | [22 empty] | (3)耐衝撃性 | [12 empty] | 床点検口 | [14 empty] | 【ステンレス製グレーチング】
[25 empty] | パネル圧着装置の耐久試験後、質量50㎏における衝撃試験において構造部材の折れ、曲りの異常がなく、 | [26 empty] | 項目 | [6 empty] | 品質・性能
|  | 品質・性能 | [22 empty] | 表面の割れ、はがれのないものとする。また、接点・接床部が外れないこと及び多少のずれがあっても | [12 empty] | 品質・性能 | [13 empty] | メインバー、クロスバー | [6 empty] | JIS G 4303「ステンレス鋼棒」、JIS G 4304「熱間圧延ステンレス鋼
|  |  | 項目 |  |  |  | 品質・性能 | [17 empty] | 圧接装置の調整で元に戻せるものとする。 | [13 empty] | 部材名 |  |  |  | 材質 |  | 屋内外用 |  |  | 屋内用 | [10 empty] | 板及び鋼帯」JIS G 4305「冷間圧延ステンレス鋼板及び鋼帯」、
|  |  | 難燃性 |  |  |  | 下記のいずれかによっていること | [16 empty] | (4)レールの耐久性 | [14 empty] | 受け枠材 |  |  |  | アルミニウム及 |  | JIS H 4100「アルミニウム及びアルミニウム合金の押出形材」に規 | [13 empty] | JIS G 4308「ステンレス鋼線材」、JIS G 4318「冷間仕上ステンレス
[7 empty] | (1)JIS A 1321「建築物の内装材及び工法の難燃性試験方法」に規定する難燃2級表面加熱試 | [17 empty] | レールは普通パネルで吊り車２個が通過する部分を1m以上とし、吊り車の通過回数30,000回以上で異常 | [13 empty] | 蓋枠材 |  |  |  | びアルミニウム |  | 定するA6063S-T5 | [13 empty] | 鋼棒」に規定する SUS304 又は JIS G4304、JIS G 4305に規定する
[8 empty] | 験又は難燃3級表面加熱試験に適合していること。 | [16 empty] | のないものとする | [17 empty] | 合金押出形材 |  | (表面処理) | [13 empty] | SUS430J1L
[7 empty] | (2)法定準不燃材料、難燃材料の評価方法に使用している発熱性試験(ｺｰﾝｶﾛﾘｰ試験)に適合し | [16 empty] | (5)吊り車の耐久性 | [20 empty] | JIS H 8602「アルミニウム及びアルミニウム合金の陽極酸化塗装複 | [6 empty] | エンドバー、サイドバー | [6 empty] | JIS G 4303「ステンレス鋼棒」、JIS G 4304「熱間圧延ステンレス鋼
[8 empty] | ていること。 | [16 empty] | 吊り車は、走行距離60kmで操作性に異常がなく、レールに大きな変形がないものとする。 | [19 empty] | 合被膜」に規定する B 又は JIS H 8601「アルミニウム及びアルミ | [13 empty] | 板及び鋼帯」JIS G 4305「冷間圧延ステンレス鋼板及び鋼帯」、
|  |  | 発熱性 |  |  |  | 準不燃材料試験の加熱時間は10分、難燃材料試験の加熱時間は5分において次の(1)～(3)に | [16 empty] | (6)ランナーの引張強度 | [20 empty] | ニウム合金の陽極酸化皮膜」に規定する AA15 | [13 empty] | JIS G 4308「ステンレス鋼線材」、JIS G 4318「冷間仕上ステンレス
[7 empty] | 適合していること。 | [17 empty] | 引張り試験を実施し、普通パネル重量の5倍の荷重を、パネル1枚に使用するランナーの数で除した値以 | [17 empty] | ステンレス鋼製 |  | JIS G 4305「冷間圧延ステンレ |  |  | JIS G 4305に規定する SUS430 | [10 empty] | 鋼棒」に規定する SUS304 又は JIS G 4304、JIS G 4305に規定する
[7 empty] | (1)総発熱量が8MJ/㎡以下であること。 | [17 empty] | 上の強度があるものとする。 | [19 empty] | 鋼板及び鋼帯」に規定する |  |  | (目地ともの場合の表面仕上) | [10 empty] | SUS430J1L及び JIS G 4317「熱間成形ステンレス鋼軽鋼」JIS G 4320
[7 empty] | (2)防火上有害な裏面まで貫通する亀裂及び穴がないこと。 | [16 empty] | (7)吊りボルトの引張強度 | [20 empty] | SUS304、SUS430J1L、SUS443J1 |  |  | HL又はNo.2B仕上げ程度 | [10 empty] | 「冷間成形ステンレス鋼軽鋼」に規定する SUS304 又は JIS G 4304、
[7 empty] | (3)最高発熱速度が、10秒以上継続して200KW/㎡を超えないこと。 | [17 empty] | 一本にかかる荷重の15倍以上の引張強度があるものとする。 | [19 empty] | (目地ともの場合の表面仕上) | [13 empty] | JIS G 4305に規定するSUS430J1L
[24 empty] | (8)遮音性能 | [20 empty] | HL又はNo.2B仕上げ程度 | [6 empty] | 受け枠用アングル材 | [6 empty] | JIS G 4304、JIS G 4305、JIS G 4317、JIS G 4320に規定する SUS304
|  | 試験方法 | [22 empty] | 遮音性試験はJIS A 6512に規定する 8.2 遮音性試験により、試験方法は JIS A 1416「実験室における | [17 empty] | 鋼製 |  | － |  |  | 鋼板又は JIS G 3313「電気亜 | [10 empty] | 又は JIS G 4305 に規定するSUS430J1L
|  |  | (1)吹付け硬質ウレタンフォーム原液の粘度試験 | [21 empty] | 建築部材の空気音遮断性能の測定方法」による。性能は、中心周波数500Hzについての透過損失とし、 | [22 empty] | 鉛めっき鋼板及び鋼帯」の類 |  |  |  | アンカー | [6 empty] | JIS G 3101に規定する SS400の類とし、塩害の多い地区は塩害に対する
|  |  |  | JIS A 9526「建築物断熱用吹付け硬質ウレタンフォーム」に規定する6.1による。 | [20 empty] | 36dB以上を遮音タイプ、36dB未満を一般タイプとする。 | [22 empty] | にメラミン樹種焼付塗装若しく | [10 empty] | 防錆処理を行っているもの
|  |  | (2)発泡品試験 | [20 empty] | (9)ホルムアルデヒド等 | [23 empty] | は、標準仕様書表18.3.1及び表 |  |  |  |  | HL又は表面仕上げは、No.2B程度とする。
|  |  |  | ｲ) 試料の作製は、JIS A 9526に規定する6.2.1による。 | [20 empty] | JIS A 6512「可動間仕切」7.材料による。 | [22 empty] | 18.3.2の錆止め塗料塗り等の防 |  |  |  | (1)組立て加工
|  |  |  | ﾛ) 試料の状態調節は、JIS A 9526に規定する6.2.2による。 | [43 empty] | 錆処理を行ったもの |  |  |  |  | ｲ) アンカーの間隔は、側溝の場合500mm内外とする。
|  |  |  | ﾊ) 試料片の作製は、JIS A 9526に規定する6.2.3による。 | [17 empty] | トイレブース | [16 empty] | 二重蓋の中蓋 |  |  |  | 鋳鉄 |  | JIS G 5501「ねずみ鋳鉄品」に規定する FC150、FC200 | [7 empty] | ﾛ) 平坦性は、変形がなく据付けに支障がないものとする。
|  |  |  | ﾆ) 試験場所は、JIS A 9526に規定する6.2.4による。 | [34 empty] | 目地材 |  |  |  | 黄銅 |  | JIS H 3100「銅及び銅合金の板及び条」に規定する C2600、 | [7 empty] | ﾊ) ふたの幅及び長さの許容差は、±3.0mmとする。
|  |  |  | ﾎ) 圧縮強さ試験は、JIS A 9526に規定する6.2.5による。 | [19 empty] | 標準仕様書20.2.5によるほか以下による。 | [20 empty] | C2720、C2801 | [6 empty] | (2)耐荷重性能
|  |  |  | ﾍ) 熱伝導率試験は、JIS A 9526に規定する6.2.6による。 | [18 empty] | 品質・性能 | [21 empty] | JIS H 3250「銅及び銅合金の棒」の C3602、C3604 | [7 empty] | 設計荷重の1.5倍までの加力に対して、溶接部のはずれ等その他の異常がないものとする。
|  |  |  | ﾄ) 接着強さ試験は、JIS A 9526に規定する6.2.7による。 | [19 empty] | (1)付属金物 | [18 empty] | ステンレス |  | JIS G 4305に規定する SUS304、SUS430J1L、SUS443J1 また
|  |  |  | ﾁ) 透湿率試験は、JIS A 9526に規定する6.2.8による。 | [19 empty] | 項目 |  |  |  | 品質・性能 | [16 empty] | JIS G 4308「ステンレス鋼線材」に規定する SUS304 | [5 empty] | 荷重試験
|  |  | (3) 難燃性試験は、JIS A 1321 に規定する表面試験及び発熱性試験による。 | [20 empty] | ヒンジ |  |  |  | 耐蝕性のあるものとする。 | [10 empty] | 底板材 |  |  |  | ステンレス鋼板 |  | JIS G 4305に規定する SUS304、 |  |  | JIS G 4305に規定する SUS304 |  |  |  | 設計荷重は以下のとおりとする
|  |  |  | ｲ) 難燃性の試験については、JIS A 1321 に規定する試験方法に準じる。 | [19 empty] | ラッチセット | [14 empty] | コーナーピース | [5 empty] | SUS430J1L、SUS443J1 また | [6 empty] | 歩車道区分 | [5 empty] | 荷重種別 |  |  | 側溝用(kN) |  |  | 横断溝用(kN) |  |  |  |  | 加圧面積(cm)
|  |  |  | ﾛ) 発熱性試験は、建築基準法に基づく指定性能評価機関が準不燃材料、難燃材料の評価に使用してい | [19 empty] | 戸当り |  |  |  | 腐蝕の恐れのある材料は、防錆処理を施してあるものとする。 | [10 empty] | 底板補強材 | [5 empty] | JIS G 4308に規定する SUS304 | [6 empty] | 車道 | [5 empty] | T-20 |  |  | 78.5 |  |  | 109.8 |  |  |  |  | 20×50
[5 empty] | る試験方法に準じる。 | [22 empty] | 戸当り部のゴムは、使用に十分耐える材質とする。 | [14 empty] | アルミニウム板 |  | JIS H 4000「アルミニウム及び |  |  | － | [9 empty] | T-14 |  |  | 54.9 |  |  | 76.9 |  |  |  |  | 20×50
[24 empty] | (2)外観は、JIS A 6512「可動間仕切」の5.要求事項 b)による。 | [20 empty] | アルミニウム合金の板及び条」 | [12 empty] | T-6 |  |  | 23.5 |  |  | 33.0 |  |  |  |  | 20×24
| フリーアクセスフロア | [22 empty] | (3)パネル表面材の耐薬品性・耐汚染性・耐ひっかき性・開閉耐久性 | [20 empty] | に規定するA1100P-H24 表面処 | [12 empty] | T-2 |  |  | 7.8 |  |  | 11.0 |  |  |  |  | 20×16
|  | 性能 | [21 empty] | 項目 |  |  |  | 品質・性能 | [16 empty] | 理：陽極酸化塗装複 合被膜 | [6 empty] | 歩道 | [5 empty] | 4,903N/m2(500kgf/m2)の等分布荷重
|  |  | 標準仕様書表20.2.2によるほか以下による。 | [24 empty] | 耐薬品性及び耐汚染性 |  |  |  | 耐引っかき性 |  |  | 開閉耐久性 | [9 empty] | JIS H 8601 に規定する | [6 empty] | (1)試験体
|  |  | (1)耐震性能 | [20 empty] | メラミン樹脂系化 |  |  |  | JIS K 6903「熱硬化性樹脂高 | [6 empty] | JAS A 4702「ドアセッ | [9 empty] | AA15 JIS H 8602 に規定する B | [7 empty] | 溝ふた、U字溝ふたとし、下記の種別ごとに強度計算における応力度が最大となる製品について試験を
|  |  |  | ｲ) 固定台試験による耐震性能(設計床高さ H=300mmを超え、600mm以下の場合) | [19 empty] | 粧板及びメラミン |  |  |  | 圧化粧板」に規定する表6品 | [6 empty] | ト」9.4 開閉繰返し試験 | [7 empty] | 鋼材 |  | － |  |  | 鋼板又は JIS G 3313「電気亜 |  |  |  |  | 行う。
|  |  | 項目 | [14 empty] | 性能 | [5 empty] | 樹脂系単一材 |  |  |  | 質の耐汚染性(C法)を満足し | [6 empty] | によるスイングドア | [12 empty] | 鉛めっき鋼板及び鋼帯」の類に |  |  |  |  | ｲ) 溝ふた |  |  |  | 横断用 T-20～T-2のうち1体
|  |  | ①ﾍﾞｰｽﾌﾟﾚｰﾄ又はｱﾝｶｰが耐力に達したとき若しくは | [14 empty] | 水平荷重の1/2が下記の | [9 empty] | ていること。又はこれと同等 | [6 empty] | (開閉回数10万回)を満足 | [12 empty] | メラミン樹種焼付塗装若しく | [8 empty] | 歩道用 1体
|  |  |  | コンクリート接着面が剥離したとき | [13 empty] | ＜適用地震時水平力＞以上 | [9 empty] | の性能を有するものであるこ | [6 empty] | すること及び試験終了時 | [12 empty] | は、標準仕様書表18.3.1及び | [8 empty] | 側溝用 T-20～T-2のうち1体
|  |  | ②上記①以外の部分が耐力に達したとき | [14 empty] | 水平荷重の1/1.5が下記の | [9 empty] | と。 | [6 empty] | 点で構造金物、固定金具 | [12 empty] | 表18.3.2の錆止め塗料塗り等の |  |  |  |  | ﾛ) U字溝用 |  |  |  | 側溝用 T-14～T-2のうち1体
[18 empty] | ＜適用地震時水平力＞以上 | [16 empty] | 等に緩みがないこと。 | [12 empty] | 防錆処理を行ったもの | [8 empty] | 歩道用 1体
|  |  | ③適用地震時水平力(0.6G又は1.0G)を加力した時の | [14 empty] | 構造床面からの高さの1/50以下 | [5 empty] | 低圧メラミン樹脂 |  |  |  | 下記項目のポリエステル樹脂系加工化粧合板、化粧MDF | [10 empty] | パッキン材 | [5 empty] | 塩化ビニル系ゴム、軟質塩化ビニル､クロロプレン､スポンジラ | [6 empty] | (2)試験体への加力
|  |  |  | 支柱頂部の変位 | [19 empty] | 系化粧板 |  |  |  | 及び化粧パーティクルボードのいずれかの品質に適合し | [16 empty] | バー、エチレンプロピレン等外枠の材質、形状に適した弾力性、密 | [7 empty] | ｲ) 設計荷重を基準として、一方向繰返し加力を行う。加力速度は、原則として4,903N/s(0.5tf/秒)
|  |  | ＜適用地震時水平力＞ | [24 empty] | ていること。 | [16 empty] | 着性を有するもの | [8 empty] | とする。
|  |  |  | 3,000N 0.6Gタイプ | [19 empty] | ポリエステル樹脂 |  |  |  | JAS「合板の農林規格」第9条 |  |  |  | JAS「合板の農林規格」 | [6 empty] | アンカー材 | [5 empty] | 鋼製に電気亜鉛めっき又は防錆塗料を行ったもの | [7 empty] | ﾛ) 繰返し加力は3回行った後、残留ひずみ等がないか確認する。その後設計荷重の1.5倍まで加力し、
[5 empty] | 支柱一本が負担する床加重{(㎡当り自重+3,000N)/㎡当りの支柱本数}×0.6 | [18 empty] | 系加工化粧合板 |  |  |  | (特殊加工化粧合板の規格)に |  |  |  | 第9条(特殊加工化粧合 | [6 empty] | 取手 | [5 empty] | 黄銅鋳鉄製、黄銅製、アルミニウム押出形材・合金鋳物製、ステン | [8 empty] | 溶接部のはずれ等異常の有無について確認する。
|  |  |  | 3,000N 1.0Gタイプ | [23 empty] | 規定する耐汚染性B試験を満 |  |  |  | 板の規格)に規定する | [12 empty] | レス鋼鋳鋼品､ステンレス鋼材製等の堅牢な材質のもの合成樹脂製
[5 empty] | 支柱一本が負担する床加重{(㎡当り自重+3,000N)/㎡当りの支柱本数}×1.0 | [22 empty] | 足していること。 |  |  |  | 引っかき硬度B試験を満 | [12 empty] | は、ステンレス鋼材、アルミニウム押出形材等で表面を被覆し、衝 |  |  |  |  | 屋上緑化システム
|  |  |  | 5,000N 0.6Gタイプ | [27 empty] | 足していること。 | [12 empty] | 撃による変形・割れが生じない構造のもの
[5 empty] | 支柱一本が負担する床加重{(㎡当り自重+5,000N)/㎡当りの支柱本数}×0.6 | [33 empty] | 錠 | [5 empty] | 黄銅製、ステンレス鋼製、亜鉛合金製(クロムめっき)の類のもの | [5 empty] | 【屋上緑化システム(板状成形品タイプ)】
|  |  |  | 5,000N 1.0Gタイプ | [19 empty] | ポリエステル樹脂 |  |  |  | JIS A 5905「繊維板」に規定する表18の化粧MDFの品質に | [10 empty] | (1)許容差 | [11 empty] | 品質・性能
[5 empty] | 支柱一本が負担する床加重{(㎡当り自重+5,000N)/㎡当りの支柱本数}×1.0 | [18 empty] | 系化粧ＭＤＦ |  |  |  | 適合していること。 | [11 empty] | ｲ) 受け枠基準寸法 |  |  |  | 600mm角程度まで | [7 empty] | 項目 | [6 empty] | 品質・性能
|  |  |  | ﾛ) 振動台試験による耐震性能（設計床高さ≦300mmの場合のみ） | [19 empty] | ポリエステル樹脂 |  |  |  | JIS A 5908「パーティクルボード」に規定する表11の化 | [11 empty] | ﾛ) 受け枠寸法の許容差 |  |  |  | ±0.5mm | [7 empty] | 透水フィルターの材質及び透 | [6 empty] | 材質は、合成樹脂等で耐腐食性及び耐久性のあるもの。 透水性能はそ
[5 empty] | パネルの脱落や使用上支障をきたす損傷、せり上がり、隙間及び水平移動しない。 | [18 empty] | 系化粧パーティクル |  |  |  | 粧パーティクルボードの品質に適合していること。 | [11 empty] | ﾊ) 蓋付寸法の許容差 |  |  |  | ±0.5mm | [7 empty] | 水性能試験専用土壌を用いた | [6 empty] | の週の数値が直前の週の数値より高い値を維持し、透水係数の上昇傾
|  |  | (2)歩行感 | [20 empty] | ボード | [15 empty] | ﾆ) 受け枠と蓋枠のクリアランス | [5 empty] | 片側2.0mm以内 | [5 empty] | 定水位透水試験での透水係数 | [6 empty] | 向を確認できること。
|  |  |  | 通常の歩行において空洞音やがたつきがなく、歩行感に違和感がない | [18 empty] | 試験方法 | [15 empty] | (2)蓋の耐荷重性能 | [12 empty] | (cm/S)の時間変化
|  |  | (3)メンテナンス性 | [20 empty] | (1)ヒンジは、JIS A 1510-2「建築用ドア金物の試験方法－第2部：ドア用金物」の規定による。 | [15 empty] | ｲ) 加圧する荷重値 Pn=1,000N | [11 empty] | 透水、排水層等構成材の主要 | [6 empty] | 合成樹脂等で耐腐食性及び耐久性のあるものであること
|  |  |  | 交換が必要な部品については交換できるよう設計されている。 | [19 empty] | (2)戸当りの衝撃試験は、JIS A 1510-2の規定による。 | [15 empty] | ﾛ) 蓋中央部の残留たわみが点検口の有効径の0.08%以内 | [11 empty] | 材質 | [6 empty] | （保水層を有する場合は、保水層共）
|  |  |  | 構造、形状は配線の変更及び増設に対して支障がないこと。 | [35 empty] | ﾊ) 受け枠・蓋その他に使用上の支障がないこと | [11 empty] | 排水層 | [6 empty] | 植物の生育に必要な排水性能を持ち、通気性及び植込み土壌を支え流
[22 empty] | 天井点検口 | [17 empty] | ﾆ) 破壊荷重が、加圧荷重値 Pnの2倍以上 | [18 empty] | 出しない構造をもつこと。
|  | 試験方法 | [35 empty] | 試験方法 | [13 empty] | 排水層の鉛直方向の排水性能 | [6 empty] | 240L/㎡・h以上
|  |  | (1)耐震性能 | [19 empty] | 品質・性能 | [15 empty] | (1)耐荷重試験 | [12 empty] | 耐荷重性能 | [6 empty] | 最大有効土壌層厚の単位面積当たりの重量の1.5倍以上、かつ
|  |  |  | ｲ) 設計床高さ≦300mmの場合 | [19 empty] | (1)内外枠の材質は、アルミニウム製とする。 | [15 empty] | ｲ) 張物用とし、600mm角程度とする。 | [11 empty] | 排水層の許容圧縮強度 | [6 empty] | 3×104N/㎡の載荷重で破損・有害な変形のないこと。
[5 empty] | 試験体ユニット1000mm×2500mm程度 | [19 empty] | (ｲ)JIS H 4100「アルミニウム及びアルミニウム合金の押出形材」に規定する A6063S-5 又は同等の性能 | [14 empty] | ﾛ) 枠見込みは、40mm以下とする。 | [18 empty] | また、一般メンテナンス時の上部歩行に際し破壊しないこと。
[5 empty] | 所定の重りの質量 3000N：200kg 5000N：350kg | [20 empty] | を有するものとする。 | [12 empty] | (2)試験 | [12 empty] | 耐根層 | [6 empty] | 重ね合わせ部を含め、クマザサ等の地下茎伸長力の強い植物に対して
[5 empty] | 加振 0.6G：所定加速度600cm/S2 1.0G：所定加速度1000cm/S2 | [19 empty] | (ﾛ)表面処理は、JIS H 8601「アルミニウム及びアルミニウム合金の陽極酸化被膜」に規定するAA6又は | [14 empty] | ｲ) 試験は、蓋枠の四周を支持させ、蓋の中央部にφ50mmの加圧板を設置し、加圧する。 | [18 empty] | ３年以上の耐根性能(貫通防止能力)を有し、かつ、耐腐食性及び耐久
|  |  |  | ﾛ) 300mm＜設計床高さ≦600mmの場合 | [21 empty] | 同等の性能を有するものとする。 | [13 empty] | ﾛ) 本試験前に200Nを加圧した後、本試験を行う。 | [18 empty] | 性のあるもの。
[5 empty] | ① 固定台による耐震性能試験 | [18 empty] | (2)外枠及び内枠のコーナーピース | [15 empty] | ﾊ) 本試験は、1,000Nで加圧、荷重除去を3回繰り返し行った後、その後試験体が破壊する(終局荷重) | [11 empty] | 耐根層保護層 | [6 empty] | 材質は、合成樹脂等とし、耐腐食性及び耐久性を有し、かつ、施工中
[6 empty] | 1) 支柱調整式－支柱分離型・支柱固定タイプの全てのタイプ共、下記の試験方法-1又は、試験 | [18 empty] | 鋼板に亜鉛めっき等の防錆処理を行ったもの又は同等の性能を有するものとする。 | [15 empty] | まで加圧する。 | [17 empty] | 及び施工後の耐根層を保護できること。ただし､耐根層を保護ｺﾝｸﾘｰﾄ
[7 empty] | 方法-2による。 | [16 empty] | (3)外枠の取付け金物 | [14 empty] | (3) 測定 | [19 empty] | (絶縁ｼｰﾄも含む)の下に設ける場合は省略することができるものとす
[6 empty] | 2) 原則として、試験方法-1はﾊﾟﾈﾙ単体設置(Aタイブ)に適用し、試験方法-1はﾊﾟﾈﾙ連結設置(B | [18 empty] | (ｲ)吊り金具 | [14 empty] | 測定は、蓋中央部にかかる加圧を200N増す毎にたわみと受け枠の変形その他の異常について、1,000N | [18 empty] | る。
[7 empty] | タイプ)に適用するものとする。 | [18 empty] | 鋼板に亜鉛めっき等の防錆処理を行ったもの又は同等の性能を有するものとする。 | [13 empty] | まで3回繰返し、荷重ごとに記録。また、終局荷重を記録する。
[5 empty] | ② 試験方法-1 | [19 empty] | (ﾛ)吊り金具取付けボルト | [25 empty] | 試験方法
[6 empty] | 1) 試験は、ｺﾝｸﾘｰﾄ(JIS A 5371「ﾌﾟﾚｷｬｽﾄ無筋ｺﾝｸﾘｰﾄ製品」種類：N300)に接着した支柱の頂部に | [19 empty] | 鋼板に亜鉛めっき等の防錆処理を行ったもの又は同等の性能を有するものとする。 | [10 empty] | グレーチング | [14 empty] | (1)透水フィルタの透水性能
[7 empty] | 対し、水平方向に適用地震時水平力及び水平最大耐力まで加力し､ 各測定点における水平力、 | [16 empty] | (4)内枠の仕上材留付金物 | [28 empty] | ｲ) JIS A 1218「土の透水試験方法」に規定する定水位透水試験に準じたインターロッキングブロックの
[7 empty] | 支柱頂部の変形量を測定する。 | [17 empty] | アルミニウム及びアルミニウム合金押出形材、亜鉛めっき鋼板の類及びこれらと同等以上の品質並びに | [12 empty] | 品質・性能等 | [15 empty] | 透水性試験装置の下部に試験体(透水フィルタ)をセットし、その上に砂（JIS A5308「レディミクスト
[6 empty] | 2) 加力方向は､支柱要素に対して最も不利な方向とする。試験体数は、3個とする。 | [18 empty] | 仕上げ材を固定する性能を有するものとする。 | [13 empty] | 【鋼製グレーチング＞】 | [14 empty] | コンクリート」付属書Ａに規定する砂）及びシルト＃250を容積比9：1の割合で混合し、高さ80mmの試
[5 empty] | ③ 試験方法-2 | [18 empty] | (5)寸法の許容差(枠の許容差) | [14 empty] | 項目 |  |  |  |  | 品質・性能 | [9 empty] | 験容器に加圧せずに均一に充填する。（試験体１体）
[6 empty] | 1) 試験は、ｺﾝｸﾘｰﾄ(JIS A 5371「ﾌﾟﾚｷｬｽﾄ無筋ｺﾝｸﾘｰﾄ製品」種類：N300)に接着した数ユニットの | [18 empty] | 枠の寸法許容差 |  |  |  | ±0.5mm以内 | [9 empty] | メインバー、サイドバー |  |  |  |  | JIS G 3101「一般構造用圧延鋼材」に規定する SS400 | [8 empty] | ﾛ) 常温で１日置いた後、上部より給水する。給水5日間連続後取り出して自然水切り2日とした給水ｻｲｸﾙ
[7 empty] | 支柱の頂部に対し、水平方向に数ユニット分相当の、適用地震時水平力及び水平最大耐力まで | [17 empty] | 外枠と内枠のクリアランス(片側) 2.0mm以内 | [13 empty] | 及びエンドプレート | [14 empty] | を繰り返す。週2回を下回らない測定回数で圧力差の水頭差110mmを保持したまま、1分間の透水量を計
[7 empty] | 加力し、各測定点における水平力、支柱頂部の変形量を測定する。加力方向は､支柱要素に対 | [16 empty] | (6)耐久性能（繰り返し開閉試験) | [14 empty] | クロスバー |  |  |  |  | JIS G 3101に規定する SS400 及び JIS G 3505「軟鋼線材」に規定す | [9 empty] | 量し、透水係数を算出する。なお、乾燥工程の試験室は室温20±3℃ 湿度60±5％とする。
[7 empty] | して最も不利な方向とする。 | [17 empty] | (ｲ)繰返し試験後の内蓋の垂れ下がりが、50回、100回、300回で、0.5mm以内とする。 | [18 empty] | るSWRM | [8 empty] | ﾊ) 水切り工程は、試験体の入った試験装置を取り出し、試験室内に水が切れる状態で保管する。
[6 empty] | 2) 最終的に水平力を支持する支柱の本数で除した値を、支柱1本当たりの水平力とする。 | [18 empty] | (ﾛ)開閉試験後、使用上支障をきたす異常がないこと。 | [13 empty] | 受け枠用アングル材 |  |  |  |  | JIS G 3101に規定する SS400 及び JIS G 3132「鋼管用熱間圧延炭素 | [8 empty] | ﾆ) 各サイクルごとの透水係数の推移をグラフ化し、6週間を過ぎるまでにその週の数値が直前の週の数
[7 empty] | また、800mm×800mmの荷重板に1920N(3,000N/1m2相当)、3,200N(5,000N/1m2相当)を1箇所設け | [36 empty] | 鋼鋼帯」に規定する SPHT | [9 empty] | 値より高い値を維持し、透水係数の上昇傾向を確認できれば目詰まりが解消方向にあると判断し、合
[7 empty] | る。試験体数は､1セットとする。 | [15 empty] | 試験方法 | [15 empty] | 溶融亜鉛めっき膜厚 |  |  |  |  | JIS H 8641「溶融亜鉛めっき」に規定する | [9 empty] | 格とする。
[5 empty] | ④ 零点補正及び測定記録 | [18 empty] | 内蓋（内枠）の繰り返し開閉試験 | [19 empty] | HDZT 56/56μm (旧2種40 HDZ 40)以上 | [8 empty] | ﾎ) 試験開始後6週間、流水時間合計が30日を越えた時点で透水係数がまだ上昇に転じない場合は、その
[6 empty] | 試験体と試験機の隙間等を除去するため、始めに適用地震時水平力の1/2程度の水平力を加力し | [17 empty] | (1)試験体は、枠見込み40mm程度のものとする。 | [19 empty] | HDZT 70/70μm (旧2種50 HDZ 50)以上 | [9 empty] | 後も透水量が増加する方向へ向かうまで流水時間を延長して確認することも可とする。
[6 empty] | た後、速やかに除荷して“０”にした状態を零点とする。また、水平力による各測定点の荷重及 | [17 empty] | (2)吊り金物は、外枠を天井下地取付用補強材に直接留付ける方式（天井ボードなどの仕上材を挟んで固定 | [14 empty] | 受け枠用アングル材 |  |  |  |  | 塗装仕上げとする場合は、樹脂系塗料 | [7 empty] | (2)排水層の耐荷重
[6 empty] | び変形曲線を測定し記録する。 | [18 empty] | しない方式）とする。標準仕様書14章4節により製作した試験体固定用天井下地開口補強に試験体の天井 | [13 empty] | (1)組立て加工 | [13 empty] | ｲ) 最大土壌層厚の単位面積当たりの重量の1.5倍かつ3×104 N /㎡の等分布荷重による加圧試験を行ない、
|  |  |  | ﾊ) 共通事項 | [20 empty] | 点検口450mm×450mmを吊り金具4箇所にて各メーカー仕様に従い取付ける。 | [14 empty] | ｲ) アンカーの間隔は、側溝の場合500mm内外とする。 | [13 empty] | 排水層及び耐根層等に有害な変形・破壊の起きないことを確認する。又その時の圧縮応力に対する歪
[5 empty] | 試験に使用する表面仕上材 | [18 empty] | (3)野縁の種類は19形とし、仕上材はせっこうボード厚さ9.5mm(JIS A 6901「せっこうボード製品」に規定 | [15 empty] | ﾛ) 平たん性は変形が無く据え付けに支障がないものとする。 | [13 empty] | み(%)を測定する。保水層を有する場合は保水層も対象とする。
[5 empty] | 種類：タイルカーペット | [11 empty] | 繊維素材：ナイロン100 ％ | [7 empty] | するGB－Rの難燃2級又は発熱性2級以上）二重張りとする。 | [14 empty] | ﾊ) ふたの幅及び長さの許容差は、±3.0mmとする。 | [12 empty] | ﾛ) 試験体は耐根層から透水層までを通常使用状態にセットした3体とする。加圧速度は10㎜/min以下とす
[5 empty] | パイル携帯：ループパイル | [11 empty] | パイル長：3.0mm～4.0mm | [6 empty] | (4)試験は、内蓋を閉じた状態から自由開放状態にする動作を繰り返し行う。 | [14 empty] | (2)耐荷重性能 | [14 empty] | る。
[5 empty] | パッキング素材：塩化ビニル樹脂 | [11 empty] | 全厚：6.0mm～7.0mm | [6 empty] | (3)測定は、上記繰り返し試験において、各50回、100回、300回毎に内蓋の垂れ下がり状態を測定する。 | [15 empty] | 設計荷重の1.5倍までの加力に対して、溶接部のはずれ等その他の異常がないものとする。
[5 empty] | 単位質量：4.0㎏/㎡～6.0㎏/㎡ | [11 empty] | 人体耐電圧：２KV以下
移動間仕切り
標準仕様書20.2.4によるほか以下による。
品質等
(1)パネル(表面材、心材、フレーム材、幅木、笠木及び補強材)及びハンガーレールは、JIS A 6512「可
動間仕切」に規定する表9 材料又はこれらと同等以上の品質性能を有し、かつ、接触腐食をおこさない
もの又は防食処理を施したものとする。
(2)外観は、JIS A 6512に規定する 5.要求事項a)～c) による。
性能
(1)パネルの操作性
パネル操作の初動力は98 N 以下とする。
(2)パネル圧着装置の耐久性
パネル圧着装置の固定・解除は、7,500 回の繰返し耐久試験において異常がないものとする。
静岡県 部 課 | [15 empty] | ○○設計一級建築士事務所 |  |  |  |  | 管理建築士 ○○○○ 一級建築士登録 第000000号 | [9 empty] | 検図 |  | 作図 | 日付 |  | 建設工事名 | [12 empty] | 別表(R05.1) | [18 empty] | 図番
[34 empty] | Ｒ〇/○/○ |  | 令和○年度［第○-0000-01号］ ○○○○○○○○○○○○○○○○○○新築工事 | [26 empty] | 2 |  | / | 3 |  | A-○
|  | 【屋上緑化軽量システム】 | [20 empty] | 試験方法
(1)だれの試験方法は、JIS A 5371「プレキャスト無筋コンクリート製品」に規定する普通平板N300の表面
|  | 品質・性能 | [22 empty] | をワイヤブラシ等で清浄し、その上に厚さ10mm、幅100mm、長さ50mmの寸法にポリマーセメントモル
|  |  | 項目 | [8 empty] | 品質・性能 | [12 empty] | タルを塗り付け、塗り付け開始から5分後に平らにおかれていた平板を直角に立て起し、そのままの状
|  |  | 透水、排水層等構成材の | [8 empty] | 合成樹脂等で耐腐食性及び耐久性のあるものであること。 | [12 empty] | 態で静置する。24時間後のポリマーセメントモルタルの変形状態を観測し、その形状の以上の有無とだ
|  |  | 主要材質 | [8 empty] | （保水層を有する場合は、保水層共） | [12 empty] | れ長さを測定する。
|  |  | 透水層 | [8 empty] | 目詰まりにより植物の生育に支障を生じることがなく、植え込み用土を | [11 empty] | (2)曲げ強さ、圧縮強さの試験方法は、JIS A 1171「ポリマーセメントモルタルの試験方法」に規定する
[12 empty] | 流出させない構造であること。 | [12 empty] | 7.3による。
|  |  | 排水層 | [8 empty] | 植物の生育に必要な排水性能を持ち、通気性及び植込み土壌を流出しな | [11 empty] | (3)接着強さの試験方法は、JIS A 5371に規定する普通平板 N300の表面をワイヤブラシ等を用いて清浄し、
[12 empty] | い構造であること。 | [12 empty] | その上に厚さ10mmになるようポリマーセメントモルタルを塗り、14日間経過した後にその上面に縦40mm、
|  |  | 排水層の鉛直方向の排水性能 | [8 empty] | 240L/㎡・h以上 | [12 empty] | 横40mm、厚さ10mmの鉄片を張り付けて単軸引張りを加える。最大荷重(P)を断面積(A)で除し、接着強さ
|  |  | 耐荷重性能 | [8 empty] | 3×104N/㎡以上の載荷重で破損・有害な変形がないこと。 | [12 empty] | を求める。
|  |  |  | 排水層の許容圧縮強度 | [7 empty] | また、一般メンテナンス時の上部歩行に際し破壊しないこと。 | [11 empty] | (4)透水性試験は、JIS A 5430「繊維強化セメント板」に規定する8.6に定める方法による。
|  |  | 耐根層 | [8 empty] | 重ね合わせ部を含め、クマザサ等の地下茎伸長力の強い植物に対して３ | [11 empty] | (5)接着耐久性試験（温冷繰返し後)は、JIS A 1171に規定する7.5による。
[12 empty] | 年以上の耐根性能(貫通防止能力)を有し、かつ、耐腐食性及び耐久性の | [11 empty] | (6)透水量試験は、JIS A 6916「建築用下地調整塗材」に規定する7.15による。
[12 empty] | あるものであること。 | [11 empty] | (7)吸水量試験は、JIS A 1171に規定する7.6による。
|  |  | 耐根層保護層 | [8 empty] | 材質は、合成樹脂等とし、耐腐食性及び耐久性を有し、かつ、施工中及 | [11 empty] | (8)長さ変化率試験は、JIS A 1171に規定する7.8による。
[12 empty] | び施工後の耐根層を保護できること。ただし､耐根層を保護ｺﾝｸﾘｰﾄ(絶縁 | [11 empty] | (9)試験室は、温度 20±2℃、湿度 60％以上とする。
ｼｰﾄも含む)の下に設ける場合は省略することができるものとする。
試験方法
(1)排水層の耐荷重性能
ｲ) 3×104N/㎡の等分布荷重による加圧試験を行ない、排水層及び耐根層等に有害な変形破壊の起きな
いことを確認する。また、その時の圧縮応力に対する歪み(%)を測定する。保水層を有する場合は保
水層も対象とする。
ﾛ) 試験体は耐根層から透水層までを通常使用状態にセットした3体とする。加圧速度は10㎜/min以下と
する。
トップライト
品質・性能等
|  |  | 項目 | [11 empty] | 品質・性能
|  |  | 付帯品 | [11 empty] | 水切、結露受、額縁等が必要に応じて取り付けられること。
|  |  | アルミニウム合金の | [7 empty] | 材質 |  |  |  | JIS H 4100「アルミニウム及びアルミニウム合金の押出形材」
|  |  | 押出形材 | [11 empty] | に規定するものとする。
[11 empty] | 表面処理 |  |  |  | JIS H 8602「アルミニウム及びアルミニウム合金の陽極酸化
塗装複合被膜」に規定する種類 Bとする。
|  |  | ステンレス鋼板 | [11 empty] | JIS G 4305「冷間圧延ステンレス鋼板及び鋼帯」に規定する
SUS304 及びSUS430J1L とする。
|  |  | 副資材 |  |  |  | アルミ |  |  |  | 材質 |  |  |  | JIS H 4000「アルミニウム及びアルミニウム合金の板及び条」
[7 empty] | ニウム板 | [7 empty] | に規定するものと する。
[11 empty] | 厚さ |  |  |  | 枠・かまち等に用いる場合は、1.5mm以上とする。
[11 empty] | 表面処理 |  |  |  | JIS H 8602に規定する種類のBとする。
[7 empty] | 鋼板等 |  |  |  | 材質 |  |  |  | 補強材、力骨、アンカー等は、亜鉛めっきなどの接触腐食の
防止処置を行ったもの、又はアルミニウム合金製とする。
[7 empty] | ステンレス |  |  |  | 材質 |  |  |  | JIS G 4305に規定する SUS304 及び SUS430J1Lとする。
[7 empty] | 鋼板 |  |  |  | 表面仕上げ |  |  |  | No.2B又はHLとする。
[7 empty] | 合成樹脂系成形材 | [7 empty] | 耐久性を有し使用箇所に適したものとする。
[7 empty] | 気密材 | [7 empty] | 耐久性を有し使用箇所に適したものとする。
[7 empty] | 小ねじ類 | [7 empty] | ステンレス製とする。
|  |  | 製品の寸法許容差 | [6 empty] | 寸法部位 |  |  |  |  | 寸法 |  |  |  | 許容差 | 相対する辺寸法の差
|  |  | 及び相対する | [6 empty] | 枠の内法寸法 |  |  |  |  | 2.0ｍ未満 |  |  |  | ±1.5mm
|  |  | 辺寸法の差 | [6 empty] | 高さ及び幅 |  |  |  |  | 2.0ｍ以上3.5ｍ未満 |  |  |  | ±2.0mm
[10 empty] | 枠の相対する |  |  |  |  | 2.0ｍ未満 |  |  |  |  | 2mm以下
[10 empty] | 辺寸法の差 |  |  |  |  | 2.0ｍ以上3.5ｍ未満 |  |  |  |  | 3mm以下
[10 empty] | 枠の見込み寸法 |  |  |  |  | 120mm未満 |  |  |  | ±1.0mm
|  |  | 耐風圧性 | [6 empty] | 耐風圧等級 |  |  |  |  | S-5 |  |  |  | S-6 | S-7
[10 empty] | 耐風圧区分 |  |  |  |  | 2,400Pa |  |  |  | 2,800Pa | 3,600Pa
1) 加圧中破損のないこと。
2) 無目・方立がある場合は、そのたわみ率が1/150以下であること。
3) 除圧後、枠及び戸の部材、金具、その他に機能上支障がないこと。
|  |  | 気密性 | [6 empty] | 気密性による等級 | [8 empty] | A-4
[10 empty] | 気密等級線 | [8 empty] | A-4等級線
通気量が JIS A 4706「サッシ」の図-1に規定する気密等級線以下とすること。
|  |  | 水密性 | [6 empty] | 水密性による等級 | [8 empty] | W-5
[10 empty] | サッシ前後の圧力差 | [8 empty] | 500Pa
加圧中に JIS A 1517「建具の水密性試験方法」に規定する枠外への流れ出し、
しぶき、吹き出し、あふれ出しの状況が発生しないこと。
|  |  | 耐火性能 | [6 empty] | 建築基準法施行令第107条による屋根の30分耐火構造とする。
(1)枠部材の接合は、強固で、見え掛り箇所(ねじを含む)は平滑であること。
(2)枠には、必要に応じて付属部品を取り付けるための補強が施されていること。
(3)補強に用いる場合には接触腐食を起こさないよう処置してあること。
(4)組立ては、形状寸法、取合い等を正確に行い、特に雨仕舞い及び開閉具合(開閉機構のある製品に限る)
に注意してあること。
(5)枠、水切り板等のアンカー間隔は、製品に適したものとし、両端から逃げた位置から間隔500mm以下に
取り付けること。
(6)雨水の浸入の恐れがある接合部には、その箇所に相応したシーリング材又は止水材を用いて止水処理
を行うこと。
(7)ガラス溝の寸法・形状等は製造所の仕様による。
試験方法
(1)耐風圧性については JIS A 1515「建具の耐風圧性試験方法」
(2)気密性 については JIS A 1516「建具の気密性試験方法」
(3)水密性 については JIS A 1517「建具の水密性試験方法」
(4)断熱性 については JIS A 1492「出窓及び天窓の断熱性試験方法」
※2006(平成18)以前の評価については、JIS A 4710「建具の断熱性試験方法」も可とする。
ポリマーセメントモルタル
性能
|  |  | 項目 | [11 empty] | 品質・性能
|  |  | だれ | [6 empty] | 下がり量(mm) |  |  |  |  | 5以内
[10 empty] | 表面の状態 |  |  |  |  | ひび割れの発生がないこと。
|  |  | 曲げ強さ(N/mm2) | [11 empty] | 6.0以上
|  |  | 圧縮強さ(N/mm2) | [11 empty] | 20.0以上
|  |  | 接着強さ(N/mm2) | [6 empty] | 標準条件 |  |  |  |  | 1.0以上
[10 empty] | 特殊条件 |  | 湿潤時 |  |  | 0.8以上
[12 empty] | 低温時 |  |  | 0.5以上
|  |  | 透水性 | [11 empty] | 表面のぬれ、水滴の付着が無いこと。
|  |  | その他 | [11 empty] | 1) 均質で有害と認められる異物の混入がないこと。
2) 高分子エマルションは、常温常湿において製造後6か月保存
しても、変質しないこと。
静岡県 部 課 | [15 empty] | ○○設計一級建築士事務所 |  |  |  |  | 管理建築士 ○○○○ 一級建築士登録 第000000号 | [9 empty] | 検図 |  | 作図 | 日付 |  | 建設工事名 | [12 empty] | 別表(R05.1) | [18 empty] | 図番
[34 empty] | Ｒ〇/○/○ |  | 令和○年度［第○-0000-01号］ ○○○○○○○○○○○○○○○○○○新築工事 | [26 empty] | 3 |  | / | 3 |  | A-○
静岡県 部 課 | [15 empty] | ○○設計一級建築士事務所 |  |  |  |  | 管理建築士 ○○○○ 一級建築士登録 第000000号 | [9 empty] | 検図 |  | 作図 | 日付 |  | 建設工事名 | [12 empty] | 建築工事特記仕様書(R05.1) | [18 empty] | 図番
[34 empty] | Ｒ〇/○/○ |  | 令和○年度［第○-0000-01号］ ○○○○○○○○○○○○○○○○○○新築工事 | [26 empty] | 4 |  | / | 3 |  | A-○
静岡県 部 課 | [15 empty] | ○○設計一級建築士事務所 |  |  |  |  | 管理建築士 ○○○○ 一級建築士登録 第000000号 | [9 empty] | 検図 |  | 作図 | 日付 |  | 建設工事名 | [12 empty] | 建築工事特記仕様書(R05.1) | [18 empty] | 図番
[34 empty] | Ｒ〇/○/○ |  | 令和○年度［第○-0000-01号］ ○○○○○○○○○○○○○○○○○○新築工事 | [26 empty] | 5 |  | / | 3 |  | A-○
静岡県 部 課 | [15 empty] | ○○設計一級建築士事務所 |  |  |  |  | 管理建築士 ○○○○ 一級建築士登録 第000000号 | [9 empty] | 検図 |  | 作図 | 日付 |  | 建設工事名 | [12 empty] | 建築工事特記仕様書(R05.1) | [18 empty] | 図番
[34 empty] | Ｒ〇/○/○ |  | 令和○年度［第○-0000-01号］ ○○○○○○○○○○○○○○○○○○新築工事 | [26 empty] | 6 |  | / | 3 |  | A-○
静岡県 部 課 | [15 empty] | ○○設計一級建築士事務所 |  |  |  |  | 管理建築士 ○○○○ 一級建築士登録 第000000号 | [9 empty] | 検図 |  | 作図 | 日付 |  | 建設工事名 | [12 empty] | 建築工事特記仕様書(R05.1) | [18 empty] | 図番
[34 empty] | Ｒ〇/○/○ |  | 令和○年度［第○-0000-01号］ ○○○○○○○○○○○○○○○○○○新築工事 | [26 empty] | 7 |  | / | 3 |  | A-○
静岡県 部 課 | [15 empty] | ○○設計一級建築士事務所 |  |  |  |  | 管理建築士 ○○○○ 一級建築士登録 第000000号 | [9 empty] | 検図 |  | 作図 | 日付 |  | 建設工事名 | [12 empty] | 建築工事特記仕様書(R05.1) | [18 empty] | 図番
[34 empty] | Ｒ〇/○/○ |  | 令和○年度［第○-0000-01号］ ○○○○○○○○○○○○○○○○○○新築工事 | [26 empty] | 8 |  | / | 3 |  | A-○
静岡県 部 課 | [15 empty] | ○○設計一級建築士事務所 |  |  |  |  | 管理建築士 ○○○○ 一級建築士登録 第000000号 | [9 empty] | 検図 |  | 作図 | 日付 |  | 建設工事名 | [12 empty] | 建築工事特記仕様書(R05.1) | [18 empty] | 図番
[34 empty] | Ｒ〇/○/○ |  | 令和○年度［第○-0000-01号］ ○○○○○○○○○○○○○○○○○○新築工事 | [26 empty] | 9 |  | / | 3 |  | A-○
静岡県 部 課 | [15 empty] | ○○設計一級建築士事務所 |  |  |  |  | 管理建築士 ○○○○ 一級建築士登録 第000000号 | [9 empty] | 検図 |  | 作図 | 日付 |  | 建設工事名 | [12 empty] | 建築工事特記仕様書(R05.1) | [18 empty] | 図番
[34 empty] | Ｒ〇/○/○ |  | 令和○年度［第○-0000-01号］ ○○○○○○○○○○○○○○○○○○新築工事 | [26 empty] | 10 |  | / | 3 |  | A-○
図番
図番
図番
図番
図番
図番
図番
図番
図番
図番

## 非構造部材特記事項
| 建築非構造部材の耐震性能に係る標準的な特記事項 | [15 empty] | 軽量鉄骨天井下地(緊結吊天井)
範囲
| ＣＷ(メタル・Pca) | [17 empty] | ・ | 図示
|  | ＣＷ工事 | [16 empty] | 標準仕様書14.4.1～14.4.4に加えて、天井下地材における耐震性を考慮した補強は、以下の1)～4)の
|  | 取付方法、性能等 | [16 empty] | とおりとする。
|  |  | 地震力に対する安全性 | [15 empty] | 1) 野縁受けは、相互にジョイントを差し込んだ上でねじ留め。
|  |  | 設計用震度 |  |  |  |  | 帳壁(仕上面及び構造体から仕上面までの接合部材)の性能 | [10 empty] | 2) 野縁や野縁受けの隣り合うジョイントの位置は、互いに1m以上離し、千鳥状に配置。
|  |  | 設計用水平震度(KH) |  |  |  |  | 設計用震度の地震力に対して、部材に生じる応力度が所定の応力度以内にあ | [10 empty] | 3) 野縁受けと吊りボルトの接合に用いるハンガーは、ねじ留め等の措置(開き止め)を講じる。
|  |  |  | ※ | 1.0 |  |  | り、有害な残留ひずみが生じないこと。ただし、所定の応力度以内にあるこ | [10 empty] | 4) 野縁と野縁受けの接合に用いるクリップは、特定天井告示(平成25年国土交通省告示第771号)第
[8 empty] | との確認が困難な場合は、試験等により設計用震度の地震力に対して有害な | [11 empty] | 3第3項に適合する天井に用いられるもの又は耐風圧クリップ相当の緊結度合を「新たな特定天井の
[8 empty] | 残留ひずみが生じないことを確認する。なお、水平方向の地震力に対する確 | [11 empty] | 技術基準（天井と周囲の壁等との間に隙間を設けない仕様の追加)の解説(平成28年7月版)」(国土
|  |  | 設計用鉛直震度(KV) |  |  |  |  | 認は面内方向及び面外方向について行う。 所定の応力度は、短期許容応力 | [11 empty] | 交通省国土技術政策総合研究所他)の「付録1クリップの接合部の衝撃試験」により確認されたもの
|  |  |  | ※ | 0.5 |  |  | 度とし、短期許容応力度が定められていない材料については、関連基規準 | [11 empty] | を使用する。なお、当該クリップは、 JIS A 6517 によらなくてもよいものとする。
(製造者等により構成される協会等が定める指針等を含む。)が定める値と
[8 empty] | する。 | [8 empty] | システム天井
|  |  | 構造体の層間変形に対する追従性 | [14 empty] | ・ | システム天井
|  |  | 層間変形角 |  |  |  |  | 帳壁(仕上面及び構造体から仕上面までの接合部材)の性能 | [10 empty] | ※ | グリッドタイプ
|  |  |  | ・ | 1/100 |  |  | 左記の層間変形角に対して、脱落しないこと | [11 empty] | 範囲
|  |  |  | ・ | 1/200 | [15 empty] | ・ | 図示
|  |  |  | ・ | [15 empty] | 耐震性
|  |  |  | 層間変形角1/300に対して、ほとんど補修の必要がなく、継続使用に耐えること。 | [16 empty] | 以下の設計用震度の地震力及び構造体の層間変形角に対して、脱落しないものとする。
なお、水平方向の地震力に対する確認は面内方向及び面外方向について行う。
| ＡＬＣパネル | [20 empty] | 設計用水平震度(KH) | [6 empty] | ※ | 1.0 |  | ・
[22 empty] | 設計用鉛直震度(KV) | [6 empty] | ※ | 0.5 |  | ・
|  | 外壁パネルの耐震性 | [19 empty] | 構造体の層間変形角 | [6 empty] | ・ | 1/100 |  |  | ・ | 1/200 |  |  | ・
地震力に対する安全性
|  |  | 設計用震度 |  |  |  |  | 帳壁(仕上面及び構造体から仕上面までの接合部材)の性能 | [8 empty] | エキスパンションジョイント金物
|  |  | 設計用水平震度(KH) |  |  |  |  | 設計用震度の地震力に対して、部材に生じる応力度が所定の応力度以内にあ
|  |  |  | ※ | 1.0 |  |  | り、有害な残留ひずみが生じないこと。ただし、所定の応力度以内にあるこ | [10 empty] | 材質 | [5 empty] | 階区分 |  |  |  |  | 建築物間の クリアランス (mm) |  |  |  | 変異追従量 (mm) |  |  |  | 耐火性能 |  | 耐火性能 |  | 備考
との確認が困難な場合は、試験等により設計用震度の地震力に対して有害な
残留ひずみが生じないことを確認する。なお、水平方向の地震力に対する確
|  |  | 設計用鉛直震度(KV) |  |  |  |  | 認は面内方向及び面外方向について行う。 所定の応力度は、短期許容応力 | [10 empty] | ・ | アルミニウム製 | [5 empty] | 階～ |  |  | 階 | ・ | 50 |  |  | (避難経路の床等) |  |  |  | ・ | 有り | ・ | 有り
|  |  |  | ※ | 0.5 |  |  | 度とし、短期許容応力度が定められていない材料については、関連基規準 | [10 empty] | ・ | ステンレス製 | [9 empty] | ・ | 100 |  |  |  | ・ |  | 以上 |  | ： |  | ：
[8 empty] | (製造者等により構成される協会等が定める指針等を含む。)が定める値と | [21 empty] | ・ | 150 |  |  | (その他) |  |  |  | ・ | 無し | ・ | 無し
[8 empty] | する。 | [21 empty] | ・ |  |  |  |  | ・ |  | 以上
[19 empty] | ・ | アルミニウム製 | [5 empty] | 階～ |  |  | 階 | ・ | 50 |  |  | (避難経路の床等) |  |  |  | ・ | 有り | ・ | 有り
|  |  | 構造体の層間変形に対する追従性 | [15 empty] | ・ | ステンレス製 | [9 empty] | ・ | 100 |  |  |  | ・ |  | 以上 |  | ： |  | ：
|  |  | 層間変形角 |  |  |  |  | 帳壁(仕上面及び構造体から仕上面までの接合部材)の性能 | [21 empty] | ・ | 150 |  |  | (その他) |  |  |  | ・ | 無し | ・ | 無し
|  |  |  | ・ | 1/100 |  |  | 左記の層間変形角に対して、脱落しないこと | [21 empty] | ・ |  |  |  |  | ・ |  | 以上
|  |  |  | ・ | 1/200 | [14 empty] | 外部に設置するものは、防水型とする。
|  |  |  | ・ | [15 empty] | エキスパンションジョイントカバーには脱落防止措置を講ずる。
| 押出成形セメント板(ＥＣＰ) | [15 empty] | 壁等に固定する家具
|  | 外壁パネルの耐震性 | [15 empty] | 固定方法 |  |  |  |  | ・ | 壁固定(図示)
|  |  | 地震力に対する安全性 | [19 empty] | ・ | 床固定(図示)
|  |  | 設計用震度 |  |  |  |  | 帳壁(仕上面及び構造体から仕上面までの接合部材)の性能
|  |  | 設計用水平震度(KH) |  |  |  |  | 設計用震度の地震力に対して、部材に生じる応力度が所定の応力度以内にあ | [10 empty] | 以下の設計用震度の地震による引抜き力に対して固定金具に生じる応力度が所定の応力度以内にあり、有害
|  |  |  | ※ | 1.0 |  |  | り、有害な残留ひずみが生じないこと。ただし、所定の応力度以内にあるこ | [10 empty] | な残留ひずみが生じないものとする。ただし、所定の応力度以内にあることの確認が困難な場合は、試験等
[8 empty] | との確認が困難な場合は、試験等により設計用震度の地震力に対して有害な | [10 empty] | により設計用震度の地震による引抜き力に対して有害な残留ひずみが生じないことを確認する。なお、水平
[8 empty] | 残留ひずみが生じないことを確認する。なお、水平方向の地震力に対する確 | [10 empty] | 方向の地震力に対する確認は面内方向及び面外方向について行う。 所定の応力度は、短期許容応力度とし、
|  |  | 設計用鉛直震度(KV) |  |  |  |  | 認は面内方向及び面外方向について行う。 所定の応力度は、短期許容応力 | [10 empty] | 短期許容応力度が定められていない材料については、関連基規準（製造者等により構成される協会等が定め
|  |  |  | ※ | 0.5 |  |  | 度とし、短期許容応力度が定められていない材料については、関連基規準 | [10 empty] | る指針等を含む。）が定める値による。
[8 empty] | (製造者等により構成される協会等が定める指針等を含む。)が定める値と | [10 empty] | 設計用水平震度(KH) | [6 empty] | ※ | 1.0 |  |  | ・
[8 empty] | する。 | [10 empty] | 設計用鉛直震度(KV) | [6 empty] | ※ | 0.5 |  |  | ・
|  |  | 構造体の層間変形に対する追従性 | [15 empty] | 家具名称 | [8 empty] | 設置場所 | [8 empty] | 備考
|  |  | 層間変形角 |  |  |  |  | 帳壁(仕上面及び構造体から仕上面までの接合部材)の性能 | [10 empty] | ・
|  |  |  | ・ | 1/100 |  |  | 左記の層間変形角に対して、脱落しないこと | [10 empty] | ・
|  |  |  | ・ | 1/200 | [13 empty] | ・
|  |  |  | ・ | [14 empty] | ・
| ＡＤ，ＳＤ，ＬＤ、ＳＳＤ | [17 empty] | ※ | 収納物の散乱防止措置(ラッチ機構、ロック機構等)を講ずる
[19 empty] | ・ | 軽量鉄骨壁下地等への補強
|  | RC壁に設置する特定室及び避難経路の扉 | [17 empty] | ・ | 図示
|  |  | ・ | 耐震ドア | [15 empty] | ・
|  |  |  | 面内変形追従性の等級 |  |  |  |  | ・ | [9 empty] | ・
|  |  |  | 建具符号 |  | ・ | 建具表による |  |  |  | ・
重量がある扉
以下の設計用震度の地震力に対して、脱力が生じないものとする。
なお、水平方向の地震力に対する確認は面内方向及び面外方向について行う。
|  |  |  | 設計用水平震度(KH) |  |  |  |  | ※ | 1.0
|  |  |  | 設計用鉛直震度(KV) |  |  |  |  | ※ | 0.5
|  |  |  | 建具符号 |  | ・ | 建具表による |  |  |  | ・
ガラス
構造体の層間変形に対する追従性
以下の構造体の層間変形角に対して、破損、脱落が生じられないよう取り付けられているものとする。
|  |  |  | 構造体の層間変形角 |  |  |  |  | ・ | 1/100 |  | ・ | 1/200
軽量鉄骨天井下地(特定天井)
範囲
|  |  | ・ | 図示
特定天井の設計用震度及びクリアランスは以下による。
特定天井告示(平成25年国土交通省告示771号)による
|  |  | 特定天井の設計用震度 | [5 empty] | 検証ルート：
|  |  | 室名 |  |  | 階 |  | 設計用水平震度(KH) | [5 empty] | 設計用鉛直震度(KV) | クリアランス(mm)
[8 empty] | ・ | [5 empty] | ・
[8 empty] | ・ | [5 empty] | ・
[8 empty] | ・ | [5 empty] | ・
静岡県 部 課 | [11 empty] | ○○設計一級建築士事務所 |  |  |  | 管理建築士 ○○○○ 一級建築士登録 第000000号 | [16 empty] | 検図 |  |  | 作図 |  | 日付 |  |  |  |  | 建設工事名 | 建築非構造部材の耐震性能に係る 標準的な特記事項 |  |  |  | 図番
[38 empty] | Ｒ〇/○/○ |  |  |  |  | 令和○年度［第○-0000-01号］ ○○○○○○○○○○○○○○○○○○新築工事 |  | 1 | / | 1 | A-○
静岡県 部 課 | [11 empty] | ○○設計一級建築士事務所 |  |  |  | 管理建築士 ○○○○ 一級建築士登録 第000000号 | [16 empty] | 検図 |  |  | 作図 |  | 日付 |  |  |  |  | 建設工事名 | 建築工事特記仕様書(R05.1) |  |  |  | 図番
[38 empty] | Ｒ〇/○/○ |  |  |  |  | 令和○年度［第○-0000-01号］ ○○○○○○○○○○○○○○○○○○新築工事 |  | 2 | / | 1 | A-○
静岡県 部 課 | [11 empty] | ○○設計一級建築士事務所 |  |  |  | 管理建築士 ○○○○ 一級建築士登録 第000000号 | [16 empty] | 検図 |  |  | 作図 |  | 日付 |  |  |  |  | 建設工事名 | 建築工事特記仕様書(R05.1) |  |  |  | 図番
[38 empty] | Ｒ〇/○/○ |  |  |  |  | 令和○年度［第○-0000-01号］ ○○○○○○○○○○○○○○○○○○新築工事 |  | 3 | / | 1 | A-○
静岡県 部 課 | [11 empty] | ○○設計一級建築士事務所 |  |  |  | 管理建築士 ○○○○ 一級建築士登録 第000000号 | [16 empty] | 検図 |  |  | 作図 |  | 日付 |  |  |  |  | 建設工事名 | 建築工事特記仕様書(R05.1) |  |  |  | 図番
[38 empty] | Ｒ〇/○/○ |  |  |  |  | 令和○年度［第○-0000-01号］ ○○○○○○○○○○○○○○○○○○新築工事 |  | 4 | / | 1 | A-○
静岡県 部 課 | [11 empty] | ○○設計一級建築士事務所 |  |  |  | 管理建築士 ○○○○ 一級建築士登録 第000000号 | [16 empty] | 検図 |  |  | 作図 |  | 日付 |  |  |  |  | 建設工事名 | 建築工事特記仕様書(R05.1) |  |  |  | 図番
[38 empty] | Ｒ〇/○/○ |  |  |  |  | 令和○年度［第○-0000-01号］ ○○○○○○○○○○○○○○○○○○新築工事 |  | 5 | / | 1 | A-○
静岡県 部 課 | [11 empty] | ○○設計一級建築士事務所 |  |  |  | 管理建築士 ○○○○ 一級建築士登録 第000000号 | [16 empty] | 検図 |  |  | 作図 |  | 日付 |  |  |  |  | 建設工事名 | 建築工事特記仕様書(R05.1) |  |  |  | 図番
[38 empty] | Ｒ〇/○/○ |  |  |  |  | 令和○年度［第○-0000-01号］ ○○○○○○○○○○○○○○○○○○新築工事 |  | 6 | / | 1 | A-○
静岡県 部 課 | [11 empty] | ○○設計一級建築士事務所 |  |  |  | 管理建築士 ○○○○ 一級建築士登録 第000000号 | [16 empty] | 検図 |  |  | 作図 |  | 日付 |  |  |  |  | 建設工事名 | 建築工事特記仕様書(R05.1) |  |  |  | 図番
[38 empty] | Ｒ〇/○/○ |  |  |  |  | 令和○年度［第○-0000-01号］ ○○○○○○○○○○○○○○○○○○新築工事 |  | 7 | / | 1 | A-○
静岡県 部 課 | [11 empty] | ○○設計一級建築士事務所 |  |  |  | 管理建築士 ○○○○ 一級建築士登録 第000000号 | [16 empty] | 検図 |  |  | 作図 |  | 日付 |  |  |  |  | 建設工事名 | 建築工事特記仕様書(R05.1) |  |  |  | 図番
[38 empty] | Ｒ〇/○/○ |  |  |  |  | 令和○年度［第○-0000-01号］ ○○○○○○○○○○○○○○○○○○新築工事 |  | 8 | / | 1 | A-○
静岡県 部 課 | [11 empty] | ○○設計一級建築士事務所 |  |  |  | 管理建築士 ○○○○ 一級建築士登録 第000000号 | [16 empty] | 検図 |  |  | 作図 |  | 日付 |  |  |  |  | 建設工事名 | 建築工事特記仕様書(R05.1) |  |  |  | 図番
[38 empty] | Ｒ〇/○/○ |  |  |  |  | 令和○年度［第○-0000-01号］ ○○○○○○○○○○○○○○○○○○新築工事 |  | 9 | / | 1 | A-○
静岡県 部 課 | [11 empty] | ○○設計一級建築士事務所 |  |  |  | 管理建築士 ○○○○ 一級建築士登録 第000000号 | [16 empty] | 検図 |  |  | 作図 |  | 日付 |  |  |  |  | 建設工事名 | 建築工事特記仕様書(R05.1) |  |  |  | 図番
[38 empty] | Ｒ〇/○/○ |  |  |  |  | 令和○年度［第○-0000-01号］ ○○○○○○○○○○○○○○○○○○新築工事 |  | 10 | / | 1 | A-○
図番
図番
図番
図番
図番
図番
図番
図番
図番
図番